## Boehm
|  | Padronização NaOH (1) |  |  |  |  | Padronização HCl |  |  |  |  | Padronização NaOH (2) |  |  |  | 1 milimol NaHCO3 | = | 1 miliequivalente NaHCO3
|  | Massa Biftalato (g) | MM Biftalato(g/mol) | Volume consumido de NaOH (L) | [NaOH] (mol L-1) |  | [NaOH] | Volume de NaOH (L) | Volume de ácido (L) | [HCl] (mol L-1) |  | Massa Biftalato (g) | MM Biftalato(g/mol) | Volume consumido de NaOH (L) | [NaOH] (mol L-1) | 1 milimol NaOH | = | 1 miliequivalente NaOH
|  | 0.2001 | 204.22 | 0.0195 | 0.05024747 |  | 0.05012776 | 0.0147 | 0.015 | 0.04912521 |  | 0.2004 | 204.22 | 0.02 | 0.04906473 | 1 milimol Na2CO3 | = | 2 miliequivalente Na2CO3
|  | 0.203 | 204.22 | 0.0199 | 0.04995106 |  | 0.05012776 | 0.0148 | 0.015 | 0.04945939 |  | 0.2012 | 204.22 | 0.0201 | 0.04901552 | 1 milimol HCl | = | 1 miliequivalente HCl
|  | 0.2019 | 204.22 | 0.0197 | 0.05018476 |  | Média |  |  | 0.0492923 |  | 0.2011 | 204.22 | 0.0199 | 0.04948354
|  | Média |  |  | 0.05012776 | [6 empty] | Média |  |  | 0.04918793
Bases utilizadas
nCSF | [16 empty] | Massa pesada (g) | Massa molar (g/mol) | Volume (L) | Concentração
Fração NaHCO3 | massa da amostra (g) | n HCl | n NaHCO3 | [NaHCO3] | Volume NaHCO3 total | [HCl] | Volume HCl (L) | [NaOH] padronizado | Volume de NaOH padronizado (L) | Volume de NaHCO3 total | Volume da alíquota de NaHCO3 (L) | nCSF | nCSF corrigido | nCSF miliequivalente | nCSF (miliequivalente/g) | NaHCO3 | 4.2205 | 84.01 | 1 | 0.05023807
Controle NaHCO3 | 0 | 0.000985846 | 0.002511903 | 0.05023807 | 0.05 | 0.0492923 | 0.02 | 0.05012776 | 0.018 | 0.05 | 0.01 | 0.0005681146 |  |  |  | Na2CO3 | 5.326 | 105.99 | 1 | 0.1005
CM-230 | 0.1251 | 0.000985846 | 0.002511903 | 0.05023807 | 0.05 | 0.0492923 | 0.02 | 0.05012776 | 0.0136 | 0.05 | 0.01 | -0.0005346961 | -0.001102811 | -1.102811 | -8.815434 | NaOH | 2.0428 | 40 | 1 | 0.05107
CMA-230-2-5 | 0.1253 | 0.000985846 | 0.002511903 | 0.05023807 | 0.05 | 0.0492923 | 0.02 | 0.05012776 | 0.0167 | 0.05 | 0.01 | 0.0002422842 | -0.0003258305 | -0.3258305 | -2.600403
CMA-230-2-7 | 0.1251 | 0.000985846 | 0.002511903 | 0.05023807 | 0.05 | 0.0492923 | 0.02 | 0.05012776 | 0.0173 | 0.05 | 0.01 | 0.0003926675 | -0.0001754472 | -0.1754472 | -1.402455
CMA-230-0-5 | 0.1253 | 0.000985846 | 0.002511903 | 0.05023807 | 0.05 | 0.0492923 | 0.02 | 0.05012776 | 0.0172 | 0.05 | 0.01 | 0.0003676036 | -0.000200511 | -0.200511 | -1.600248
CMA-230-0-7 | 0.1251 | 0.000985846 | 0.002511903 | 0.05023807 | 0.05 | 0.0492923 | 0.02 | 0.05012776 | 0.0182 | 0.05 | 0.01 | 0.0006182424 | 5.012776e-05 | 0.05012776 | 0.4007015
CM-270 | 0.1252 | 0.000985846 | 0.002511903 | 0.05023807 | 0.05 | 0.0492923 | 0.02 | 0.05012776 | 0.0161 | 0.05 | 0.01 | 9.19009e-05 | -0.0004762137 | -0.4762137 | -3.803624
CMA-270-2-5 | 0.1251 | 0.000985846 | 0.002511903 | 0.05023807 | 0.05 | 0.0492923 | 0.02 | 0.05012776 | 0.0181 | 0.05 | 0.01 | 0.0005931785 | 2.506388e-05 | 0.02506388 | 0.2003508
CMA-270-2-7 | 0.1254 | 0.000985846 | 0.002511903 | 0.05023807 | 0.05 | 0.0492923 | 0.02 | 0.05012776 | 0.0178 | 0.05 | 0.01 | 0.0005179869 | -5.012776e-05 | -0.05012776 | -0.3997429
CMA-270-0-5 | 0.1252 | 0.000985846 | 0.002511903 | 0.05023807 | 0.05 | 0.0492923 | 0.02 | 0.05012776 | 0.0186 | 0.05 | 0.01 | 0.0007184979 | 0.0001503833 | 0.1503833 | 1.201144
CMA-270-0-7 | 0.1251 | 0.000985846 | 0.002511903 | 0.05023807 | 0.05 | 0.0492923 | 0.02 | 0.05012776 | 0.019 | 0.05 | 0.01 | 0.0008187534 | 0.0002506388 | 0.2506388 | 2.003508
Fração Na2CO3 | massa da amostra (g) | n HCl | n Na2CO3 | [NaHCO3] | Volume NaHCO3 total | [HCl] | Volume HCl (L) | [NaOH] padronizado | Volume de NaOH padronizado (L) | Volume de NaHCO3 total | Volume da alíquota de NaHCO3 (L) | nCSF | nCSF corrigido | nCSF miliequivalente | nCSF (miliequivalente/g) |  | Resultados - Por grupos ácidos titulados
Controle Na2CO3 | 0 | 0.001478769 | 0.01005 | 0.1005 | 0.05 | 0.0492923 | 0.03 | 0.05012776 | 0.0186 | 0.05 | 0.01 | -0.001992579
CM-230 | 0.1251 | 0.001478769 | 0.01005 | 0.1005 | 0.05 | 0.0492923 | 0.03 | 0.05012776 | 0.0192 | 0.05 | 0.01 | -0.001842195 | 0.0001503833 | 0.1503833 | 1.202105 |  | meq/g ou mmol/g H+
CMA-230-2-5 | 0.1253 | 0.001478769 | 0.01005 | 0.1005 | 0.05 | 0.0492923 | 0.03 | 0.05012776 | 0.0198 | 0.05 | 0.01 | -0.001691812 | 0.0003007666 | 0.3007666 | 2.400372 |  | (Fenóis) | (Lactonas/Lactois) | (Carboxilas)
CMA-230-2-7 | 0.1251 | 0.001478769 | 0.01005 | 0.1005 | 0.05 | 0.0492923 | 0.03 | 0.05012776 | 0.0199 | 0.05 | 0.01 | -0.001666748 | 0.0003258305 | 0.3258305 | 2.60456 | CM-230 | 4.632722 | 1.202105 | 0
CMA-230-0-5 | 0.1253 | 0.001478769 | 0.01005 | 0.1005 | 0.05 | 0.0492923 | 0.03 | 0.05012776 | 0.0193 | 0.05 | 0.01 | -0.001817131 | 0.0001754472 | 0.1754472 | 1.400217 | CMA-230-2-5 | 3.228861 | 2.400372 | 0
CMA-230-0-7 | 0.1251 | 0.001478769 | 0.01005 | 0.1005 | 0.05 | 0.0492923 | 0.03 | 0.05012776 | 0.019 | 0.05 | 0.01 | -0.001892323 | 0.0001002555 | 0.1002555 | 0.8014031 | CMA-230-2-7 | 3.230267 | 2.60456 | 0
CM-270 | 0.1252 | 0.001478769 | 0.01005 | 0.1005 | 0.05 | 0.0492923 | 0.03 | 0.05012776 | 0.0196 | 0.05 | 0.01 | -0.00174194 | 0.0002506388 | 0.2506388 | 2.001907 | CMA-230-0-5 | 3.640174 | 1.400217 | 0
CMA-270-2-5 | 0.1251 | 0.001478769 | 0.01005 | 0.1005 | 0.05 | 0.0492923 | 0.03 | 0.04918793 | 0.0189 | 0.05 | 0.01 | -0.002006201 | -1.362234e-05 | -0.01362234 | -0.1088916 | CMA-230-0-7 | 4.050452 | 0.4007015 | 0.4007015
CMA-270-2-7 | 0.1254 | 0.001478769 | 0.01005 | 0.1005 | 0.05 | 0.0492923 | 0.03 | 0.04918793 | 0.0193 | 0.05 | 0.01 | -0.001907825 | 8.475352e-05 | 0.08475352 | 0.6758654 | CM-270 | 3.238947 | 2.001907 | 0
CMA-270-0-5 | 0.1252 | 0.001478769 | 0.01005 | 0.1005 | 0.05 | 0.0492923 | 0.03 | 0.04918793 | 0.0189 | 0.05 | 0.01 | -0.002006201 | -1.362234e-05 | -0.01362234 | -0.1088046 | CMA-270-2-5 | 6.336908 | 0 | 0.2003508
CMA-270-0-7 | 0.1251 | 0.001478769 | 0.01005 | 0.1005 | 0.05 | 0.0492923 | 0.03 | 0.04918793 | 0.0191 | 0.05 | 0.01 | -0.001957013 | 3.556559e-05 | 0.03556559 | 0.2842973 | CMA-270-2-7 | 5.733375 | 0.6758654 | 0
[16 empty] | CMA-270-0-5 | 5.546096 | 0 | 1.201144
[16 empty] | CMA-270-0-7 | 4.960746 | 0 | 2.003508
Fração NaOH | massa da amostra (g) | n HCl | n NaOH | [NaHCO3] | Volume NaOH total | [HCl] | Volume HCl (L) | [NaOH] padronizado | Volume de NaOH padronizado (L) | Volume de NaOH total | Volume da alíquota de NaOH (L) | nCSF | nCSF corrigido | nCSF miliequivalente | nCSF (miliequivalente/g)
Controle NaOH | 0 | 0.000985846 | 0.0025535 | 0.05107 | 0.05 | 0.0492923 | 0.02 | 0.04918793 | 0.0107 | 0.05 | 0.01 | -0.00131183
CM-230 | 0.1251 | 0.000985846 | 0.0025535 | 0.05107 | 0.05 | 0.0492923 | 0.02 | 0.04918793 | 0.0109 | 0.05 | 0.01 | -0.001262642 | 0.0007299369 | 0.7299369 | 5.834827
CMA-230-2-5 | 0.1253 | 0.000985846 | 0.0025535 | 0.05107 | 0.05 | 0.0492923 | 0.02 | 0.04918793 | 0.0108 | 0.05 | 0.01 | -0.001287236 | 0.0007053429 | 0.7053429 | 5.629233
CMA-230-2-7 | 0.1251 | 0.000985846 | 0.0025535 | 0.05107 | 0.05 | 0.0492923 | 0.02 | 0.04918793 | 0.0109 | 0.05 | 0.01 | -0.001262642 | 0.0007299369 | 0.7299369 | 5.834827
CMA-230-0-5 | 0.1253 | 0.000985846 | 0.0025535 | 0.05107 | 0.05 | 0.0492923 | 0.02 | 0.04918793 | 0.0105 | 0.05 | 0.01 | -0.001361018 | 0.000631561 | 0.631561 | 5.040391
CMA-230-0-7 | 0.1251 | 0.000985846 | 0.0025535 | 0.05107 | 0.05 | 0.0492923 | 0.02 | 0.04918793 | 0.0104 | 0.05 | 0.01 | -0.001385611 | 0.000606967 | 0.606967 | 4.851855
CM-270 | 0.1252 | 0.000985846 | 0.0025535 | 0.05107 | 0.05 | 0.0492923 | 0.02 | 0.04918793 | 0.0106 | 0.05 | 0.01 | -0.001336424 | 0.000656155 | 0.656155 | 5.240854
CMA-270-2-5 | 0.1251 | 0.000985846 | 0.0025535 | 0.05107 | 0.05 | 0.0492923 | 0.02 | 0.04918793 | 0.0111 | 0.05 | 0.01 | -0.001213454 | 0.0007791248 | 0.7791248 | 6.228016
CMA-270-2-7 | 0.1254 | 0.000985846 | 0.0025535 | 0.05107 | 0.05 | 0.0492923 | 0.02 | 0.04918793 | 0.0112 | 0.05 | 0.01 | -0.00118886 | 0.0008037188 | 0.8037188 | 6.40924
CMA-270-0-5 | 0.1252 | 0.000985846 | 0.0025535 | 0.05107 | 0.05 | 0.0492923 | 0.02 | 0.04918793 | 0.0107 | 0.05 | 0.01 | -0.00131183 | 0.0006807489 | 0.6807489 | 5.437292
CMA-270-0-7 | 0.1251 | 0.000985846 | 0.0025535 | 0.05107 | 0.05 | 0.0492923 | 0.02 | 0.04918793 | 0.0106 | 0.05 | 0.01 | -0.001336424 | 0.000656155 | 0.656155 | 5.245044