## Tempos de retenção
Canal 1 - FID (tempo retenção em min)
metano | 2.7
eteno | 2.9
etano | 3.1
Propeno | 4.5
Propano | 4.7
Canal 2 - TCD He
CO | 2.2
CO2 | 2.5
H2O | 4.5
H2 | 4.9 | (pico negativo - sobrepõe-se à água)
O2 | 6.6
N2 | 7.2
Propeno | 8.2
Propano | 8.5

## Branco
|  | tempo | 4.6 |  | 3.1 |  |  |  | 2.5 |  | 6.6 |  | nº de mols
Obs: |  | Injeções | Propano (FID) | Propeno (FID) | Etano (FID) | Eteno (FID) | CH4 (FID) | N2 | CO2 (TCD2) | CO (TDC2) | O2 (TCD2) | H2 (TCD3) | Injeções | Propano (FID) | Propeno (FID) | Etano (FID) | Eteno (FID) | CH4 (FID) | CO2 (TCD2) | CO (TDC2) | O2 (TCD2) | H2 (TCD3)
Feito usando o bypass a 35 ml/min e razão 2:1 (C3H8:O2) |  | 1 | 5967 |  | 5 |  |  | 64684 |  |  |  |  | 1 | 8.919219e-07 |  | 7.397525e-10 |  |  |  |  | 0
|  | 2 | 5947 |  | 5 |  |  | 65944 |  |  |  |  | 2 | 8.889324e-07 |  | 7.397525e-10 |  |  |  |  | 0
|  | 3 | 5989 |  | 2 |  |  | 67940 |  |  |  |  | 3 | 8.952104e-07 |  | 2.95901e-10 |  |  |  |  | 0
|  | 4 | 6198 |  | 2 |  |  | 63759 |  |  |  |  | 4 | 9.264508e-07 |  | 2.95901e-10 |  |  |  |  | 0
0 | O2 | 5 | 6106 |  | 2 |  |  | 65210 |  |  |  |  | 5 | 9.12699e-07 |  | 2.95901e-10 |  |  |  |  | 0
3ml/min | C3H8 | 6 | [10 empty] | 6 | 0 |  | 0 |  |  |  |  | 0
27ml/min | N2 | 7 | [10 empty] | 7 | 0 |  | 0 |  |  |  |  | 0
|  | MÉDIA | 6041.4 |  | 3.2 |  |  |  | #DIV/0! |  | #DIV/0! |  | MÉDIA | 9.030429e-07 |  | 4.734416e-10 |  |  | #DIV/0! |  | 0
Fatores de resposta | Detector | mol/u.a. |  |  | Razao area propano/N2
C3H8 | FID1 | 1.494758e-10 |  | 1 | 0.09224847
C3H6 | FID1 | 1.571807e-10 |  | 2 | 0.09018258
C2H6 | FID1 | 1.479505e-10 |  | 3 | 0.08815131
C2H4 | FID1 | 1.555768e-10 |  | 4 | 0.09720981
CH4 | FID1 | 2.047818e-10 |  | 5 | 0.09363595
CO2 | TCD2 | 1.272273e-10 |  | MEDIA | 0.09228562
CO | TCD2 | 1.087274e-10
O2 | TCD2 | 1.267908e-10
N2 | TCD2 | 1.112824e-10
H2 | TCD3 | 9.805636e-11

## MoVOx_N2N2
[5 empty] | Tempos de retenção (min) |  | 4.7 | 4.5 | 3.1 | 2.9 | 2.7 |  | 2.7 | 4.5 | 2.2 | 1.6 | 1.3
Data | 2022-12-06 |  |  |  | Injeção n° | Tempo (min) | Áreas (u.a.) | [10 empty] | Número de mols | [9 empty] | Conversão de C3H8 (%) usando N2 como padrao interno | Conversão de C3H8 (%) | Distribuição de produtos (%) | [7 empty] | SC3H6 (%) | SC2H6 (%) | SC2H4 (%) | SCO2 (%) | SCO (%) | SCH4 (%) |  | Balanço de C (%) | Rendimento (%) | Rate (mmolproduto/gcat.min) | [5 empty] | PRODUTIVIDADE (gproduto/Kgcat.h) | [5 empty] | Soma de mols de C | Conversão C3H8(%)
Catalisador | MoVOx_N2N2 | [5 empty] | Propano (FID) | Propeno (FID) | Etano (FID) | Eteno (FID) | CH4 (FID) | N2 (TCD) | CO2 (TCD2) | H2O (TCD2) | CO (TDC2) | O2 (TCD2) | H2 (TCD3) | C3H8 | C3H6 | C2H6 | C2H4 | CH4 | CO2 | H2O | CO | O2 | H2 |  |  | Propeno | Etano | Eteno | CH4 | CO2 | H2O | CO | H2 | [9 empty] | Propeno | Etano | Eteno | CH4 | CO | H2 | Propeno | Etano | Eteno | CH4 | CO | H2
Massa (g) | 0.2002 |  |  |  | branco |  | 5989 |  | 3 | [8 empty] | 8.952104e-07 | 0 | 4.438515e-10 | 0 | 0 | 0 | 0 | 0 | 0 | 0
Pressão (atm) | 1 |  |  |  | branco |  | 6198 |  | 3 | [8 empty] | 9.264508e-07 | 0 | 4.438515e-10 | 0 | 0 | 0 | 0 | 0 | 0 | 0
|  |  |  | Razao areas propano/N2 | branco |  | 6106 |  | 3 | [8 empty] | 9.12699e-07 | 0 | 4.438515e-10 | 0 | 0 | 0 | 0 | 0 | 0 | 0
Fatores de resposta | Detector | mol/u.a. |  | 0.06248119 | 1 | 1 | 4153 | 284 |  |  |  | 66468 | 314 | 51 | 0 | 0 | 0 | 6.207729e-07 | 4.463932e-08 | 0 | 0 | 0 | 3.994938e-08 | 4.460908e-09 | 0 | 0 | 0 | 32.29585 | 31.98493 | 50.1286 | 0 | 0 | 0 | 44.86194 | 5.009464 | 0 | 0 | 77.02307 | 0 | 0 | 22.97693 | 0 | 0 | 57.2782 | 74.365 | 18.3204 | 0.1122691 | 0 | 0 | 0 | 47.48348 | 0 | 4.805116 | 0 | 0 | 0 | 1330.012 | 0 | 1.738673e-07 | 8.538873
C3H8 | FID1 | 1.494758e-10 | 1.343211 | 0.07043408 | 2 | 15 | 4467 | 362 |  |  |  | 63421 | 336 | 354 | 93 | 0 | 857 | 6.677082e-07 | 5.689941e-08 | 0 | 0 | 0 | 4.274838e-08 | 3.096395e-08 | 1.011165e-08 | 0 | 8.572471588e-08 | 23.67816 | 26.84245 | 25.12691 | 0 | 0 | 0 | 18.87778 | 13.67375 | 4.465328 | 37.85623 | 76.35514 | 0 | 0 | 19.12181 | 4.523049 | 0 | 62.09375 | 81.32228 | 16.66748 | 0.1021399 | 0 | 0 | 0 | 16.76842 | 33.62626 | 4.371586 | 0 | 0 | 0 | 469.6835 | 67.25252 | 2.235583e-07 | 10.03997
C3H6 | FID1 | 1.571807e-10 | 1.412449 | 0.08109864 | 3 | 30 | 5244 | 278 |  |  |  | 64662 | 124 | 92 | 38 | 0 | 614 | 7.838509e-07 | 4.369624e-08 | 0 | 0 | 0 | 1.577619e-08 | 8.047128e-09 | 4.131642e-09 | 0 | 6.141770776e-08 | 12.12213 | 14.11726 | 32.8373 | 0 | 0 | 0 | 11.85565 | 6.047339 | 3.10489 | 46.15482 | 86.8157 | 0 | 0 | 10.44805 | 2.73625 | 0 | 79.34729 | 91.39739 | 11.20166 | 0.06864483 | 0 | 0 | 0 | 5.538536 | 21.56188 | 2.937999 | 0 | 0 | 0 | 155.1344 | 43.12375 | 1.509965e-07 | 6.033709
C2H6 | FID1 | 1.479505e-10 | 1.329505 | 0.08542466 | 4 | 45 | 5545 | 170 |  |  |  | 64911 | 61 | 45 | 16 | 0 | 334 | 8.288431e-07 | 2.672072e-08 | 0 | 0 | 0 | 7.760867e-09 | 3.936095e-09 | 1.739639e-09 | 0 | 3.340963256e-08 | 7.434488 | 9.187684 | 36.32163 | 0 | 0 | 0 | 10.54939 | 5.350358 | 2.364702 | 45.41391 | 89.40417 | 0 | 0 | 8.655628 | 1.940204 | 0 | 84.11765 | 94.08695 | 7.728464 | 0.04736074 | 0 | 0 | 0 | 3.207396 | 13.80747 | 2.02704 | 0 | 0 | 0 | 89.83916 | 27.61494 | 8.966266e-08 | 3.480434
C2H4 | FID1 | 1.555768e-10 | 1.398036 | 0.08741935 | 5 | 60 | 5650 | 107 |  |  |  | 64631 | 38 | 29 | 8 | 0 | 182 | 8.445381e-07 | 1.681834e-08 | 0 | 0 | 0 | 4.834638e-09 | 2.536595e-09 | 8.698195e-10 | 0 | 1.820524888e-08 | 5.273056 | 7.468064 | 38.87317 | 0 | 0 | 0 | 11.17457 | 5.862975 | 2.010463 | 42.07882 | 89.84239 | 0 | 0 | 8.608769 | 1.548839 | 0 | 84.97561 | 94.58298 | 6.346033 | 0.03888907 | 0 | 0 | 0 | 2.761582 | 10.39898 | 1.664452 | 0 | 0 | 0 | 77.35192 | 20.79796 | 5.615946e-08 | 2.168509
CH4 | FID1 | 2.047818e-10 | 1.8402 | 0.08934107 | 6 | 75 | 5822 | 80 |  |  |  | 65166 | 27 | 23 | 5 | 0 | 109 | 8.702479e-07 | 1.257446e-08 | 0 | 0 | 0 | 3.435138e-09 | 2.011782e-09 | 5.436372e-10 | 0 | 1.090314356e-08 | 3.190697 | 4.651163 | 42.67134 | 0 | 0 | 0 | 11.65712 | 6.826969 | 1.844829 | 36.99975 | 90.45906 | 0 | 0 | 8.237317 | 1.303619 | 0 | 87.62939 | 96.87187 | 4.075785 | 0.02497679 | 0 | 0 | 0 | 1.794204 | 5.694811 | 1.069007 | 0 | 0 | 0 | 50.25565 | 11.38962 | 4.170214e-08 | 1.572215
CO2 | TCD2 | 1.272273e-10 | 1.143284 | 0.08822393 | 7 | 90 | 5708 | 67 |  |  |  | 64699 | 20 | 22 | 4 | 0 | 75 | 8.532077e-07 | 1.053111e-08 | 0 | 0 | 0 | 2.544546e-09 | 1.924313e-09 | 4.349097e-10 | 0 | 7.502163e-09 | 4.401219 | 6.518179 | 45.91311 | 0 | 0 | 0 | 11.09361 | 8.389545 | 1.896102 | 32.70763 | 91.38207 | 0 | 0 | 7.359971 | 1.257954 | 0 | 86.57947 | 94.74448 | 5.643405 | 0.0345833 | 0 | 0 | 0 | 2.392866 | 7.054958 | 1.480165 | 0 | 0 | 0 | 67.02417 | 14.10992 | 3.457278e-08 | 1.332697
CO | TCD2 | 1.087274e-10 | 0.9770408 | 0.08623008 | 8 | 105 | 5579 | 60 |  |  |  | 64699 | 18 | 22 | 3 | 0 | 56 | 8.339253e-07 | 9.430842e-09 | 0 | 0 | 0 | 2.290092e-09 | 1.924313e-09 | 3.261823e-10 | 0 | 5.60161504e-09 | 6.561738 | 8.630855 | 48.18281 | 0 | 0 | 0 | 11.70023 | 9.831446 | 1.666487 | 28.61903 | 91.5355 | 0 | 0 | 7.40919 | 1.055306 | 0 | 84.6685 | 92.49799 | 7.307615 | 0.04478174 | 0 | 0 | 0 | 3.341699 | 8.17387 | 1.916658 | 0 | 0 | 0 | 93.601 | 16.34774 | 3.09088e-08 | 1.220397
O2 | TCD2 | 1.267908e-10 | 1.139361 | 0.08762488 | 9 | 120 | 5666 | 58 |  |  |  | 64662 | 14 | 19 | 3 | 0 | 45 | 8.469297e-07 | 9.116481e-09 | 0 | 0 | 0 | 1.781183e-09 | 1.661907e-09 | 3.261823e-10 | 0 | 4.5012978e-09 | 5.050344 | 7.206027 | 52.43259 | 0 | 0 | 0 | 10.24431 | 9.558303 | 1.876007 | 25.88879 | 92.84592 | 0 | 0 | 6.04676 | 1.107324 | 0 | 87.15426 | 93.86979 | 6.28036 | 0.03848662 | 0 | 0 | 0 | 2.442854 | 6.173433 | 1.647227 | 0 | 0 | 0 | 68.42433 | 12.34687 | 2.945681e-08 | 1.14607
H2O | TCD2 | 8.746879e-11 | 0.7860075 | 0.08536918 | 10 | 135 | 5633 | 56 |  |  |  | 65984 | 14 | 16 | 3 | 0 | 38 | 8.41997e-07 | 8.802119e-09 | 0 | 0 | 0 | 1.781183e-09 | 1.399501e-09 | 3.261823e-10 | 0 | 3.80109592e-09 | 7.494604 | 7.746479 | 54.63734 | 0 | 0 | 0 | 11.05632 | 8.687111 | 2.024709 | 23.59452 | 92.6093 | 0 | 0 | 6.246755 | 1.143948 | 0 | 86.39974 | 93.29489 | 6.692938 | 0.04101494 | 0 | 0 | 0 | 2.834224 | 6.048316 | 1.755439 | 0 | 0 | 0 | 79.3866 | 12.09663
N2 | TCD2 | 1.112824e-10 | 1 | 0.08894875 | 11 | 150 | 5746 | 56 |  |  |  | 64599 | 13 | 18 | 3 | 0 | 33 | 8.588878e-07 | 8.802119e-09 | 0 | 0 | 0 | 1.653955e-09 | 1.574438e-09 | 3.261823e-10 | 0 | 3.30095172e-09 | 3.615814 | 5.89584 | 56.21611 | 0 | 0 | 0 | 10.56324 | 10.05539 | 2.083214 | 21.08204 | 93.02437 | 0 | 0 | 5.826557 | 1.149076 | 0 | 88.50421 | 95.14088 | 5.218066 | 0.03197679 | 0 | 0 | 0 | 2.060924 | 4.113177 | 1.368607 | 0 | 0 | 0 | 57.72648 | 8.226355 | 2.83865e-08 | 1.089672
H2 | TCD3 | 1.0002884e-10 | 0.898874 | 0.08936282 | 12 | 165 | 5774 | 55 |  |  |  | 64613 | 12 | 19 | 3 | 0 | 29 | 8.630731e-07 | 8.644939e-09 | 0 | 0 | 0 | 1.526728e-09 | 1.661907e-09 | 3.261823e-10 | 0 | 2.90083636e-09 | 3.167124 | 5.437275 | 57.40105 | 0 | 0 | 0 | 10.13724 | 11.0348 | 2.1658 | 19.2611 | 93.33191 | 0 | 0 | 5.494253 | 1.173836 | 0 | 89.20438 | 95.57758 | 4.850287 | 0.02972301 | 0 | 0 | 0 | 1.823979 | 3.465625 | 1.272145 | 0 | 0 | 0 | 51.08966 | 6.931249 | 2.778773e-08 | 1.061813
|  |  |  | 0.08635772 | 13 | 180 | 5637 | 53 |  |  |  | 65275 | 10 | 18 | 2 | 0 | 26 | 8.425949e-07 | 8.330577e-09 | 0 | 0 | 0 | 1.272273e-09 | 1.574438e-09 | 2.174549e-10 | 0 | 2.60074984e-09 | 6.423432 | 7.68097 | 59.52328 | 0 | 0 | 0 | 9.090592 | 11.24961 | 1.553749 | 18.58277 | 94.37445 | 0 | 0 | 4.804392 | 0.8211589 | 0 | 88.03832 | 93.28618 | 6.762196 | 0.04143936 | 0 | 0 | 0 | 2.310613 | 4.723299 | 1.773605 | 0 | 0 | 0 | 64.72028 | 9.446598 | 2.648146e-08 | 1.036754
vazão C3H8 | 3 | mL/min |  | 0.08723586 | 14 | 195 | 5730 | 53 |  |  |  | 65684 | 10 | 16 | 3 | 0 | 24 | 8.564961e-07 | 8.330577e-09 | 0 | 0 | 0 | 1.272273e-09 | 1.399501e-09 | 3.261823e-10 | 0 | 2.40069216e-09 | 5.471888 | 6.157877 | 60.67769 | 0 | 0 | 0 | 9.266897 | 10.19359 | 2.375824 | 17.486 | 93.98855 | 0 | 0 | 4.784747 | 1.226702 | 0 | 89.11359 | 94.81324 | 5.487506 | 0.03362794 | 0 | 0 | 0 | 1.888358 | 3.563203 | 1.439276 | 0 | 0 | 0 | 52.89292 | 7.126405 | 2.659019e-08 | 1.024244
| 0.18 | L/h |  | 0.08637018 | 15 | 210 | 5700 | 52 |  |  |  | 65995 | 9 | 17 | 2 | 0 | 22 | 8.520119e-07 | 8.173397e-09 | 0 | 0 | 0 | 1.145046e-09 | 1.486969e-09 | 2.174549e-10 | 0 | 2.20063448e-09 | 6.409928 | 6.649198 | 61.80963 | 0 | 0 | 0 | 8.659174 | 11.2449 | 1.644458 | 16.64184 | 94.73586 | 0 | 0 | 4.423983 | 0.8401556 | 0 | 89.33221 | 94.29608 | 5.939875 | 0.0364001 | 0 | 0 | 0 | 1.905306 | 3.661759 | 1.557924 | 0 | 0 | 0 | 53.36762 | 7.323518 | 2.588269e-08 | 1.00246
| 0.007361064 | molC3H8/h |  | 0.09043737 | 16 | 225 | 5891 | 54 |  |  |  | 65139 | 10 | 19 | 2 | 0 | 21 | 8.805617e-07 | 8.487758e-09 | 0 | 0 | 0 | 1.272273e-09 | 1.661907e-09 | 2.174549e-10 | 0 | 2.10060564e-09 | 2.002749 | 3.521127 | 61.77408 | 0 | 0 | 0 | 9.259632 | 12.09539 | 1.582641 | 15.28825 | 94.47287 | 0 | 0 | 4.72034 | 0.8067927 | 0 | 92.07632 | 97.46324 | 3.242124 | 0.01986803 | 0 | 0 | 0 | 1.078933 | 1.781388 | 0.8503519 | 0 | 0 | 0 | 30.22091 | 3.562776 | 2.6953e-08 | 1.009991
vazão N2 | 27 | mL/min |  | 0.08762137 | 17 | 240 | 5667 | 51 |  |  |  | 64676 | 9 | 17 | 2 | 0 | 19 | 8.470792e-07 | 8.016216e-09 | 0 | 0 | 0 | 1.145046e-09 | 1.486969e-09 | 2.174549e-10 | 0 | 1.90054796e-09 | 5.054143 | 7.18965 | 62.79233 | 0 | 0 | 0 | 8.969332 | 11.64767 | 1.70336 | 14.8873 | 94.63818 | 0 | 0 | 4.506077 | 0.8557459 | 0 | 88.71232 | 93.73841 | 6.378105 | 0.03908561 | 0 | 0 | 0 | 2.133963 | 3.541953 | 1.672864 | 0 | 0 | 0 | 59.7723 | 7.083906 | 2.541115e-08 | 0.9900517
| 1.62 | L/h |  | 0.08846945 | 18 | 255 | 5723 | 51 |  |  |  | 64689 | 9 | 17 | 2 | 0 | 18 | 8.554498e-07 | 8.016216e-09 | 0 | 0 | 0 | 1.145046e-09 | 1.486969e-09 | 2.174549e-10 | 0 | 1.80051912e-09 | 4.135179 | 6.272519 | 63.28822 | 0 | 0 | 0 | 9.040166 | 11.73966 | 1.716811 | 14.21514 | 94.63818 | 0 | 0 | 4.506077 | 0.8557459 | 0 | 89.58028 | 94.65554 | 5.61894 | 0.03443338 | 0 | 0 | 0 | 1.876452 | 2.950613 | 1.473749 | 0 | 0 | 0 | 52.55941 | 5.901226 | 2.541115e-08 | 0.9804589
| 0.06624958 | molN2/h |  | 0.08853563 | 19 | 270 | 5731 | 51 |  |  |  | 64731 | 8 | 18 | 3 | 0 | 17 | 8.566456e-07 | 8.016216e-09 | 0 | 0 | 0 | 1.017819e-09 | 1.574438e-09 | 3.261823e-10 | 0 | 1.70049028e-09 | 4.063461 | 6.1415 | 63.4438 | 0 | 0 | 0 | 8.055456 | 12.46078 | 2.581548 | 15.37416 | 94.70713 | 0 | 0 | 4.00832 | 1.284554 | 0 | 89.76899 | 94.78588 | 5.513162 | 0.03378517 | 0 | 0 | 0 | 1.637132 | 3.124531 | 1.446005 | 0 | 0 | 0 | 45.85606 | 6.249061 | 2.539265e-08 | 0.9783979
|  |  |  | 0.08649055 | 20 | 285 | 5641 | 50 |  |  |  | 65221 | 7 | 19 | 2 | 0 | 16 | 8.431928e-07 | 7.859035e-09 | 0 | 0 | 0 | 8.905913e-10 | 1.661907e-09 | 2.174549e-10 | 0 | 1.60046144e-09 | 6.279499 | 7.61546 | 64.2632 | 0 | 0 | 0 | 7.28235 | 13.58938 | 1.778125 | 15.14507 | 95.51128 | 0 | 0 | 3.607802 | 0.8809136 | 0 | 89.09874 | 93.28608 | 6.785279 | 0.04158081 | 0 | 0 | 0 | 1.835214 | 3.816686 | 1.779659 | 0 | 0 | 0 | 51.40434 | 7.633371 | 2.468515e-08 | 0.9664293
mol total (loop) |  | 8.167996e-06 |  | 0.1062306 | 21 | 300 | 5860 | 51 |  |  |  | 55163 | 8 | 18 | 2 | 0 | 14 | 8.75928e-07 | 8.016216e-09 | 0 | 0 | 0 | 1.017819e-09 | 1.574438e-09 | 2.174549e-10 | 0 | 1.40040376e-09 | -15.1107 | 4.028824 | 65.56518 | 0 | 0 | 0 | 8.324808 | 12.87744 | 1.778578 | 13.14699 | 95.11439 | 0 | 0 | 4.025557 | 0.860052 | 0 | 92.1607 | 96.89459 | 3.712992 | 0.02275356 | 0 | 0 | 0 | 1.109869 | 1.752766 | 0.9738523 | 0 | 0 | 0 | 31.08742 | 3.505531 | 2.528392e-08 | 0.9530069
fração C3H8 (entrada) |  | 0.1
fração N2 (entrada) |  | 0.9
mol C3H8 (loop) |  | 8.167996e-07
mol N2 (loop) |  | 7.351197e-06
[29 empty] | média de 5 h | [17 empty] | 0.04027758
1.960319e-06 | 1028 | [27 empty] | 6.400647
1.913751e-09 | 1009
| 1036 |  |  | Distribuição de produtos (%) | [8 empty] | Conversão de C3H8 (%) | SC3H6 (%) | SC2H4 (%) | SCO2 (%) | SCO (%) | SCH4 (%) | Balanço de C (%) | Rendimento (%) | Produtividade (gC3H6/kgcat.h)
| 1024.333 |  |  | H2O | Propeno | Etano | Eteno | CH4 | CO2 | H2 | CO
|  |  |  | 7.733606 | 33.28975 | 0 | 0 | 0 | 13.11435 | 42.87595 | 2.986346 |  | 14.40387 | 88.68742 | 0 | 9.237481 | 2.075098 | 0 | 90.3474 | 10.48591 | 2.750269
|  |  |  | 8.651566 | 47.29996 | 0 | 0 | 0 | 11.17382 | 31.0538 | 1.820856 |  | 6.751556 | 91.12555 | 0 | 8.500571 | 1.597554 | 0 | 94.49603 | 5.826791 | 1.528264
|  |  |  | 10.25673 | 58.45453 | 0 | 0 | 0 | 9.764492 | 19.10298 | 2.044647 |  | 6.292991 | 93.33501 | 0 | 8.068686 | 1.370137 | 0 | 94.70447 | 5.579514 | 1.463408
|  |  |  | 11.29539 | 62.41606 | 0 | 0 | 0 | 8.982076 | 15.25814 | 1.661817 |  | 5.908123 | 94.68702 | 0 | 7.668826 | 1.205626 | 0 | 95.03832 | 5.294761 | 1.388722
|  |  |  | 12.66682 | 64.42406 | 0 | 0 | 0 | 7.887538 | 14.55541 | 2.046084 |  | 5.928595 | 95.07473 | 0 | 6.938641 | 1.140195 | 0 | 94.98885 | 5.188083 | 1.360742

## MoVOx_O2O2
[6 empty] | Tempos de retenção (min) |  | 4.7 | 4.5 | 3.1 | 2.9 | 2.7 |  | 2.7 | 4.5 | 2.2 | 1.6 | 1.3
Data | 2022-12-08 |  |  |  |  | Injeção n° | Tempo (min) | Áreas (u.a.) | [10 empty] | Número de mols | [9 empty] | Conversão de C3H8 (%) | Distribuição de produtos (%) | [7 empty] | SC3H6 (%) | SC2H6 (%) | SC2H4 (%) | SCO2 (%) | SCO (%) | SCH4 (%) |  | Balanço de C (%) | Rendimento (%) | Rate (mmolproduto/gcat.min) | [5 empty] | PRODUTIVIDADE (gproduto/Kgcat.h) | [5 empty] | Soma de mols de C | Conversão C3H8(%)
Catalisador | MoVOx_N2N2 | [6 empty] | Propano (FID) | Propeno (FID) | Etano (FID) | Eteno (FID) | CH4 (FID) | N2 (TCD2) | CO2 (TCD2) | H2O (TCD2) | CO (TDC2) | O2 (TCD2) | H2 (TCD3) | C3H8 | C3H6 | C2H6 | C2H4 | CH4 | CO2 | H2O | CO | O2 | H2 |  | Propeno | Etano | Eteno | CH4 | CO2 | H2O | CO | H2 | [9 empty] | Propeno | Etano | Eteno | CH4 | CO | H2 | Propeno | Etano | Eteno | CH4 | CO | H2
Massa (g) | 0.2026 |  |  |  |  | branco |  | 5989 |  | 2 | [8 empty] | 8.952104e-07 | 0 | 2.95901e-10 | 0 | 0 | 0 |  | 0 | 0 | 0
Pressão (atm) | 1 |  |  |  |  | branco |  | 6198 |  | 2 | [8 empty] | 9.264508e-07 | 0 | 2.95901e-10 | 0 | 0 | 0 |  | 0 | 0 | 0
[5 empty] | Razao propano/N2 | branco |  | 6106 |  | 2 | [8 empty] | 9.12699e-07 | 0 | 2.95901e-10 | 0 | 0 | 0 |  | 0 | 0 | 0
Fatores de resposta | Detector | mol/u.a. |  |  | 0.05434528 | 1 | 1 | 3480 | 95 |  |  |  | 64035 | 734 | 88 | 4 | 0 | 0 | 5.201757e-07 | 1.493217e-08 | 0 | 0 | 0 | 4.592906e-08 | 7.697253e-09 | 1.848366e-09 | 0 | 0 | 42.39746 | 21.2084 | 0 | 0 | 0 | 65.2338 | 12.27444 | 2.625265 | 0 | 48.38997 | 0 | 0 | 49.61339 | 1.996638 | 0 | 29.52739 | 61.01965 | 12.51886 | 0.07580797 | 0 | 0 | 0 | 90.43909 | 0 | 3.244581 | 0 | 0 | 0 | 2533.199 | 0 | 9.257393e-08 | 5.600017
C3H8 | FID1 | 1.494758e-10 | 1.343211 |  | 0.08004168 | 2 | 15 | 5070 | 230 |  |  |  | 63342 | 361 | 497 | 17 | 0 | 144 | 7.578421e-07 | 3.615156e-08 | 0 | 0 | 0 | 3.30791e-08 | 4.347199e-08 | 2.174549e-09 | 0 | 1.440415296e-08 | 16.07905 | 27.96348 | 0 | 0 | 0 | 25.58691 | 50.66112 | 1.682028 | 11.14171 | 75.46861 | 0 | 0 | 23.01822 | 1.513168 | 0 | 67.33728 | 89.22554 | 10.8272 | 0.06556408 | 0 | 0 | 0 | 13.45309 | 5.85809 | 2.806143 | 0 | 0 | 0 | 376.821 | 11.71618 | 1.437083e-07 | 5.945154
C3H6 | FID1 | 1.571807e-10 | 1.412449 |  | 0.08097085 | 3 | 30 | 5241 | 193 |  |  |  | 64727 | 260 | 364 | 20 | 0 | 211 | 7.834025e-07 | 3.033588e-08 | 0 | 0 | 0 | 1.615787e-08 | 3.183864e-08 | 1.196002e-09 | 0 | 2.110608524e-08 | 13.24858 | 30.14462 | 0 | 0 | 0 | 16.056 | 46.27989 | 1.188461 | 20.97302 | 83.9852 | 0 | 0 | 14.91108 | 1.103715 | 0 | 76.21765 | 90.75128 | 10.09776 | 0.06114697 | 0 | 0 | 0 | 6.955855 | 9.086028 | 2.61709 | 0 | 0 | 0 | 194.8335 | 18.17206 | 1.083615e-07 | 4.407503
C2H6 | FID1 | 1.479505e-10 | 1.329505 |  | 0.08377992 | 4 | 45 | 5456 | 154 |  |  |  | 65123 | 127 | 158 | 11 | 0 | 179 | 8.155398e-07 | 2.420583e-08 | 0 | 0 | 0 | 9.796504e-09 | 1.382007e-08 | 8.698195e-10 | 0 | 1.790516236e-08 | 9.689807 | 36.34652 | 0 | 0 | 0 | 14.71004 | 26.18562 | 1.306087 | 26.88568 | 87.1928 | 0 | 0 | 11.7628 | 1.044404 | 0 | 81.42446 | 93.38438 | 7.889873 | 0.04777712 | 0 | 0 | 0 | 4.660932 | 8.518829 | 2.044861 | 0 | 0 | 0 | 130.5527 | 17.03766 | 8.328381e-08 | 3.291976
C2H4 | FID1 | 1.555768e-10 | 1.398036 |  | 0.08421694 | 5 | 60 | 5528 | 124 |  |  |  | 65640 | 77 | 100 | 8 | 0 | 131 | 8.26302e-07 | 1.949041e-08 | 0 | 0 | 0 | 6.106912e-09 | 8.746879e-09 | 5.436372e-10 | 0 | 1.310377804e-08 | 8.49803 | 40.61211 | 0 | 0 | 0 | 12.72496 | 22.28803 | 1.132775 | 27.30431 | 89.78752 | 0 | 0 | 9.377681 | 0.834801 | 0 | 84.31565 | 93.90576 | 7.16517 | 0.04338868 | 0 | 0 | 0 | 3.536049 | 7.587403 | 1.857035 | 0 | 0 | 0 | 99.04472 | 15.17481 | 6.512177e-08 | 2.55979
CH4 | FID1 | 2.047818e-10 | 1.8402 |  | 0.08770484 | 6 | 75 | 5641 | 99 |  |  |  | 64318 | 48 | 64 | 5 | 0 | 98 | 8.431928e-07 | 1.556089e-08 | 0 | 0 | 0 | 4.325729e-09 | 5.598002e-09 | 4.349097e-10 | 0 | 9.80282632e-09 | 6.627603 | 43.56065 | 0 | 0 | 0 | 12.1093 | 18.58298 | 1.217472 | 27.44171 | 90.74585 | 0 | 0 | 8.40873 | 0.8454156 | 0 | 86.45474 | 95.27128 | 5.729877 | 0.03469726 | 0 | 0 | 0 | 2.624336 | 5.947184 | 1.485043 | 0 | 0 | 0 | 73.50764 | 11.89437 | 5.144331e-08 | 1.993137
CO2 | TCD2 | 1.272273e-10 | 1.143284 |  | 0.08796008 | 7 | 90 | 5659 | 83 |  |  |  | 64336 | 34 | 42 | 4 | 0 | 74 | 8.458834e-07 | 1.3046e-08 | 0 | 0 | 0 | 3.944047e-09 | 3.673689e-09 | 4.349097e-10 | 0 | 7.40213416e-09 | 6.329659 | 45.77418 | 0 | 0 | 0 | 13.83838 | 14.7971 | 1.525957 | 25.97169 | 89.93735 | 0 | 0 | 9.063243 | 0.999403 | 0 | 85.6893 | 95.27665 | 5.42384 | 0.03284406 | 0 | 0 | 0 | 2.86424 | 5.375566 | 1.405726 | 0 | 0 | 0 | 80.22735 | 10.75113 | 4.351695e-08 | 1.685941
CO | TCD2 | 1.087274e-10 | 0.9770408 |  | 0.09019517 | 8 | 105 | 5823 | 74 |  |  |  | 64560 | 31 | 25 | 4 | 0 | 59 | 8.703974e-07 | 1.163137e-08 | 0 | 0 | 0 | 2.671774e-09 | 2.18672e-09 | 3.261823e-10 | 0 | 5.90170156e-09 | 3.615056 | 51.19949 | 0 | 0 | 0 | 11.76073 | 10.6508 | 1.435804 | 25.97837 | 92.08817 | 0 | 0 | 7.05101 | 0.8608194 | 0 | 90.04715 | 97.78363 | 3.255255 | 0.01971219 | 0 | 0 | 0 | 1.390251 | 3.070935 | 0.8436818 | 0 | 0 | 0 | 38.94092 | 6.14187 | 3.789207e-08 | 1.430384
O2 | TCD2 | 1.267908e-10 | 1.139361 |  | 0.0878361 | 9 | 120 | 5792 | 66 |  |  |  | 65941 | 21 | 25 | 3 | 0 | 49 | 8.657636e-07 | 1.037393e-08 | 0 | 0 | 0 | 2.162865e-09 | 2.18672e-09 | 3.261823e-10 | 0 | 4.90141316e-09 | 4.128182 | 51.99675 | 0 | 0 | 0 | 10.84083 | 12.30957 | 1.634908 | 24.56713 | 92.59451 | 0 | 0 | 6.435023 | 0.970468 | 0 | 89.92081 | 97.11247 | 3.712095 | 0.02247859 | 0 | 0 | 0 | 1.463406 | 3.316323 | 0.9620835 | 0 | 0 | 0 | 40.99001 | 6.632647 | 3.361083e-08 | 1.27754
H2O | TCD2 | 8.746879e-11 | 0.7860075 |  | 0.088873 | 10 | 135 | 5718 | 60 |  |  |  | 64339 | 17 | 24 | 3 | 0 | 40 | 8.547024e-07 | 9.430842e-09 | 0 | 0 | 0 | 1.90841e-09 | 2.099251e-09 | 3.261823e-10 | 0 | 4.0011536e-09 | 5.353064 | 53.08414 | 0 | 0 | 0 | 10.74202 | 13.39954 | 1.836008 | 22.52161 | 92.67998 | 0 | 0 | 6.251523 | 1.0685 | 0 | 88.7631 | 95.77376 | 4.751545 | 0.02877298
N2 | TCD2 | 1.112824e-10 | 1 |  | 0.08878026 | 11 | 150 | 5721 | 57 |  |  |  | 64440 | 15 | 19 | 3 | 0 | 34 | 8.551509e-07 | 8.9593e-09 | 0 | 0 | 0 | 1.526728e-09 | 1.661907e-09 | 3.261823e-10 | 0 | 3.40098056e-09 | 5.303406 | 56.43619 | 0 | 0 | 0 | 9.617124 | 11.69271 | 2.054679 | 21.42337 | 93.55079 | 0 | 0 | 5.313905 | 1.135305 | 0 | 89.58154 | 95.75711 | 4.750873 | 0.0287689 | 0 | 0 | 0 | 1.667799 | 3.715235 | 1.231309 | 0 | 0 | 0 | 46.71506 | 7.430471 | 2.873081e-08 | 1.107509
H2 | TCD3 | 1.0002884e-10 | 0.898874 |  | 0.08693857 | 12 | 165 | 5685 | 54 |  |  |  | 65391 | 12 | 17 | 3 | 0 | 29 | 8.497697e-07 | 8.487758e-09 | 0 | 0 | 0 | 1.526728e-09 | 1.486969e-09 | 3.261823e-10 | 0 | 2.90083636e-09 | 5.899295 | 57.62822 | 0 | 0 | 0 | 10.36583 | 11.22961 | 2.214637 | 19.69543 | 93.2168 | 0 | 0 | 5.589097 | 1.194099 | 0 | 88.65758 | 95.10901 | 5.230172 | 0.0316713 | 0 | 0 | 0 | 1.999621 | 3.79935 | 1.355532 | 0 | 0 | 0 | 56.00938 | 7.598699 | 2.731618e-08 | 1.060153
[5 empty] | 0.09016243 | 13 | 180 | 5895 | 54 |  |  |  | 65382 | 12 | 15 | 3 | 0 | 26 | 8.811596e-07 | 8.487758e-09 | 0 | 0 | 0 | 1.399501e-09 | 1.312032e-09 | 3.261823e-10 | 0 | 2.60074984e-09 | 2.423279 | 60.08512 | 0 | 0 | 0 | 9.907111 | 10.2389 | 2.309055 | 18.41079 | 93.653 | 0 | 0 | 5.147313 | 1.199687 | 0 | 92.32343 | 98.58033 | 2.237255 | 0.01354769 | 0 | 0 | 0 | 0.7850444 | 1.45888 | 0.5798413 | 0 | 0 | 0 | 21.98909 | 2.917761 | 2.718896e-08 | 1.018058
vazão C3H8 | 3 | mL/min |  |  | 0.08907694 | 14 | 195 | 5737 | 51 |  |  |  | 64405 | 11 | 17 | 3 | 0 | 23 | 8.575425e-07 | 8.016216e-09 | 0 | 0 | 0 | 1.526728e-09 | 1.486969e-09 | 3.261823e-10 | 0 | 2.30066332e-09 | 5.038567 | 58.69779 | 0 | 0 | 0 | 11.17928 | 12.21853 | 2.388431 | 16.84634 | 92.84634 | 0 | 0 | 5.894348 | 1.259315 | 0 | 89.0559 | 95.91752 | 4.487141 | 0.02717188 | 0 | 0 | 0 | 1.841894 | 2.775595 | 1.162956 | 0 | 0 | 0 | 51.59146 | 5.551191 | 2.590156e-08 | 0.9967777
| 0.18 | L/h |  |  | 0.08958999 | 15 | 210 | 5773 | 51 |  |  |  | 64438 | 12 | 15 | 3 | 0 | 20 | 8.629236e-07 | 8.016216e-09 | 0 | 0 | 0 | 1.272273e-09 | 1.312032e-09 | 2.174549e-10 | 0 | 2.0005768e-09 | 4.442679 | 62.53605 | 0 | 0 | 0 | 9.925249 | 11.40251 | 1.696407 | 15.60689 | 94.16671 | 0 | 0 | 4.98181 | 0.8514828 | 0 | 90.87087 | 96.5 | 4.037101 | 0.02444666 | 0 | 0 | 0 | 1.441883 | 2.267278 | 1.046317 | 0 | 0 | 0 | 40.38714 | 4.534557 | 2.553838e-08 | 0.976869
| 0.007361064 | molC3H8/h |  |  | 0.08886405 | 16 | 225 | 5803 | 50 |  |  |  | 65302 | 10 | 15 | 2 | 0 | 19 | 8.674079e-07 | 7.859035e-09 | 0 | 0 | 0 | 1.145046e-09 | 1.312032e-09 | 2.174549e-10 | 0 | 1.90054796e-09 | 3.946105 | 63.20542 | 0 | 0 | 0 | 9.208905 | 11.79664 | 1.748857 | 15.28495 | 94.5368 | 0 | 0 | 4.591275 | 0.8719258 | 0 | 91.67656 | 96.97447 | 3.617654 | 0.0219067 | 0 | 0 | 0 | 1.188284 | 1.972315 | 0.9376066 | 0 | 0 | 0 | 33.28384 | 3.94463 | 2.493961e-08 | 0.9492979
vazão N2 | 27 | mL/min |  |  | 0.08857731 | 17 | 240 | 5812 | 50 |  |  |  | 65615 | 9 | 14 | 2 | 0 | 17 | 8.687532e-07 | 7.859035e-09 | 0 | 0 | 0 | 1.145046e-09 | 1.224563e-09 | 3.261823e-10 | 0 | 1.70049028e-09 | 3.797133 | 64.12756 | 0 | 0 | 0 | 9.343259 | 11.10135 | 2.661557 | 13.87553 | 94.12644 | 0 | 0 | 4.571346 | 1.302212 | 0 | 91.42262 | 97.12746 | 3.471439 | 0.02102129 | 0 | 0 | 0 | 1.160107 | 1.722857 | 0.8997113 | 0 | 0 | 0 | 32.49458 | 3.445713 | 2.504833e-08 | 0.9519348
| 1.62 | L/h |  |  | 0.08928098 | 18 | 255 | 5728 | 49 |  |  |  | 64157 | 9 | 14 | 3 | 0 | 16 | 8.561972e-07 | 7.701854e-09 | 0 | 0 | 0 | 1.145046e-09 | 1.224563e-09 | 4.349097e-10 | 0 | 1.60046144e-09 | 5.187539 | 63.61576 | 0 | 0 | 0 | 9.457847 | 11.25283 | 3.592266 | 13.21949 | 93.59967 | 0 | 0 | 4.638533 | 1.761801 | 0 | 89.59702 | 95.72366 | 4.647881 | 0.02814524 | 0 | 0 | 0 | 1.604344 | 2.242434 | 1.204616 | 0 | 0 | 0 | 44.93766 | 4.484868 | 2.468552e-08 | 0.9519044
| 0.06624958 | molCO2/h |  |  | 0.08932964 | 19 | 270 | 5738 | 48 |  |  |  | 64234 | 9 | 12 | 4 | 0 | 15 | 8.576919e-07 | 7.544674e-09 | 0 | 0 | 0 | 1.145046e-09 | 1.049625e-09 | 3.261823e-10 | 0 | 1.5004326e-09 | 5.022015 | 65.23171 | 0 | 0 | 0 | 9.900137 | 9.980906 | 2.820192 | 14.26764 | 93.89665 | 0 | 0 | 4.750193 | 1.353159 | 0 | 90.01662 | 95.86776 | 4.520648 | 0.02737478 | 0 | 0 | 0 | 1.625784 | 2.343008 | 1.17164 | 0 | 0 | 0 | 45.53821 | 4.686016 | 2.410525e-08 | 0.9281313
[5 empty] | 0.09011075 | 20 | 285 | 5777 | 49 |  |  |  | 64110 | 9 | 13 | 3 | 0 | 14 | 8.635215e-07 | 7.701854e-09 | 0 | 0 | 0 | 1.017819e-09 | 1.137094e-09 | 3.261823e-10 | 0 | 1.40040376e-09 | 4.376469 | 66.49072 | 0 | 0 | 0 | 8.786908 | 10.88518 | 2.815957 | 13.40579 | 94.50297 | 0 | 0 | 4.162931 | 1.334103 | 0 | 91.21995 | 96.52602 | 3.992213 | 0.02417484 | 0 | 0 | 0 | 1.257487 | 1.918492 | 1.034683 | 0 | 0 | 0 | 35.22222 | 3.836984 | 2.444956e-08 | 0.9349687
mol total (loop) |  | 8.167996e-06 |  |  | 0.08830259 | 21 | 300 | 5750 | 48 |  |  |  | 65117 | 8 | 13 | 3 | 0 | 14 | 8.594857e-07 | 7.544674e-09 | 0 | 0 | 0 | 1.017819e-09 | 1.137094e-09 | 3.261823e-10 | 0 | 1.40040376e-09 | 4.823385 | 66.02975 | 0 | 0 | 0 | 8.907782 | 11.05147 | 2.854694 | 13.61059 | 94.39486 | 0 | 0 | 4.244798 | 1.360339 | 0 | 90.67731 | 96.0617 | 4.373716 | 0.02648503 | 0 | 0 | 0 | 1.404964 | 2.146705 | 1.133559 | 0 | 0 | 0 | 39.35304 | 4.293411 | 2.397802e-08 | 0.9213687
fração C3H8 (entrada) |  | 1 | [16 empty] | 0 | 0 | 0 | 0 | 0 | 0 | 0 | 0 | 0 | 0 | 100 | #DIV/0! | #DIV/0! | #DIV/0! | #DIV/0! | #DIV/0! | #DIV/0! | #DIV/0! | #DIV/0! | #DIV/0! | #DIV/0! | #DIV/0! | #DIV/0! | #DIV/0! | 0 | #DIV/0! | 0 | #DIV/0! | #DIV/0! | #DIV/0! | #DIV/0! | #DIV/0! | #DIV/0! | #DIV/0! | #DIV/0! | #DIV/0! | #DIV/0! | #DIV/0! | #DIV/0! | #DIV/0! | 0 | #DIV/0!
fração CO2 (entrada) |  | 0 | [16 empty] | 0 | 0 | 0 | 0 | 0 | 0 | 0 | 0 | 0 | 0 | 100 | #DIV/0! | #DIV/0! | #DIV/0! | #DIV/0! | #DIV/0! | #DIV/0! | #DIV/0! | #DIV/0! | #DIV/0! | #DIV/0! | #DIV/0! | #DIV/0! | #DIV/0! | 0 | #DIV/0! | 0 | #DIV/0! | #DIV/0! | #DIV/0! | #DIV/0! | #DIV/0! | #DIV/0! | #DIV/0! | #DIV/0! | #DIV/0! | #DIV/0! | #DIV/0! | #DIV/0! | #DIV/0! | 0 | #DIV/0!
mol C3H8 (loop) |  | 8.167996e-06 | [16 empty] | 0 | 0 | 0 | 0 | 0 | 0 | 0 | 0 | 0 | 0 | 100 | #DIV/0! | #DIV/0! | #DIV/0! | #DIV/0! | #DIV/0! | #DIV/0! | #DIV/0! | #DIV/0! | #DIV/0! | #DIV/0! | #DIV/0! | #DIV/0! | #DIV/0! | 0 | #DIV/0! | 0 | #DIV/0! | #DIV/0! | #DIV/0! | #DIV/0! | #DIV/0! | #DIV/0! | #DIV/0! | #DIV/0! | #DIV/0! | #DIV/0! | #DIV/0! | #DIV/0! | #DIV/0! | 0 | #DIV/0!
mol CO2 (loop) |  | 0 | [16 empty] | 0 | 0 | 0 | 0 | 0 | 0 | 0 | 0 | 0 | 0 | 100 | #DIV/0! | #DIV/0! | #DIV/0! | #DIV/0! | #DIV/0! | #DIV/0! | #DIV/0! | #DIV/0! | #DIV/0! | #DIV/0! | #DIV/0! | #DIV/0! | #DIV/0! | 0 | #DIV/0! | 0 | #DIV/0! | #DIV/0! | #DIV/0! | #DIV/0! | #DIV/0! | #DIV/0! | #DIV/0! | #DIV/0! | #DIV/0! | #DIV/0! | #DIV/0! | #DIV/0! | #DIV/0! | 0 | #DIV/0!
[29 empty] | média de 5 h | [17 empty] | 0.03155481 | [5 empty] | 1.350546
1.960319e-06 | 1028 | [27 empty] | 4.98891
1.913751e-09 | 1009
| 1036 |  |  | Tempo (h) | Distribuição de produtos (%) | [8 empty] | Conversão de C3H8 (%) | SC3H6 (%) | SC2H4 (%) | SCO2 (%) | SCO (%) | SCH4 (%) | Balanço de C (%) | Rendimento (%) | Produtividade (gC3H6/kgcat.h)
| 1024.333 |  |  |  | H2O | Propeno | Etano | Eteno | CH4 | CO2 | H2 | CO
|  |  |  | 1 | 36.35367 | 33.76668 | 0 | 0 | 0 | 17.26948 | 21.57618 | 1.327338 |  | 11.87887 | 86.98851 | 0 | 12.01719 | 0.9943066 | 0 | 91.81674 | 8.995 | 2.331282
|  |  |  | 2 | 14.08511 | 48.13277 | 0 | 0 | 0 | 12.13731 | 25.98973 | 1.453535 |  | 5.695148 | 90.3416 | 0 | 9.849735 | 0.9082069 | 0 | 96.36101 | 4.530267 | 1.174133
|  |  |  | 3 | 11.64019 | 58.21183 | 0 | 0 | 0 | 10.26734 | 19.09398 | 2.241701 |  | 4.666137 | 93.27514 | 0 | 8.949885 | 0.8932065 | 0 | 96.34099 | 4.17636 | 1.08241
|  |  |  | 4 | 11.62976 | 63.3712 | 0 | 0 | 0 | 9.483815 | 14.49671 | 2.424772 |  | 4.343364 | 94.14658 | 0 | 8.174328 | 0.9018793 | 0 | 96.5814 | 3.943519 | 1.022063
|  |  |  | 5 | 10.79259 | 65.91739 | 0 | 0 | 0 | 9.198276 | 13.76134 | 2.830281 |  | 4.740623 | 94.14576 | 0 | 7.516425 | 0.9435635 | 0 | 96.15183 | 4.064405 | 1.053394

## Branco2
|  | tempo | 4.6 |  | 3.1 |  |  |  | 2.5 |  | 6.6 |  | nº de mols
Obs: |  | Injeções | Propano (FID) | Propeno (FID) | Etano (FID) | Eteno (FID) | CH4 (FID) | N2 | CO2 (TCD2) | CO (TDC2) | O2 (TCD2) | H2 (TCD3) | Injeções | Propano (FID) | Propeno (FID) | Etano (FID) | Eteno (FID) | CH4 (FID) | CO2 (TCD2) | CO (TDC2) | O2 (TCD2) | H2 (TCD3)
Feito usando o bypass a 35 ml/min e razão 2:1 (C3H8:O2) |  | 1 | 37939 |  | 29 |  |  | 47816 |  |  |  |  | 1 | 5.670961e-06 |  | 4.290565e-09 |  |  |  |  | 0
|  | 2 | 37759 |  | 27 |  |  | 47330 |  |  |  |  | 2 | 5.644055e-06 |  | 3.994664e-09 |  |  |  |  | 0
|  | 3 | 37413 |  | 23 |  |  | 47472 |  |  |  |  | 3 | 5.592337e-06 |  | 3.402862e-09 |  |  |  |  | 0
|  | 4 | [10 empty] | 4 | 0 |  | 0 |  |  |  |  | 0
0 | O2 | 5 | [10 empty] | 5 | 0 |  | 0 |  |  |  |  | 0
10ml/min | C3H8 | 6 | [10 empty] | 6 | 0 |  | 0 |  |  |  |  | 0
20ml/min | N2 | 7 | [10 empty] | 7 | 0 |  | 0 |  |  |  |  | 0
|  | MÉDIA | 37703.67 |  | 26.33333 |  |  |  | #DIV/0! |  | #DIV/0! |  | MÉDIA | 5.635784e-06 |  | 2.337618e-09 |  |  | #DIV/0! |  | 0
Fatores de resposta | Detector | mol/u.a. |  |  | Razao area propano/N2
C3H8 | FID1 | 1.494758e-10 |  | 1 | 0.7934373
C3H6 | FID1 | 1.571807e-10 |  | 2 | 0.7977815
C2H6 | FID1 | 1.479505e-10 |  | 3 | 0.7881067
C2H4 | FID1 | 1.555768e-10 |  | 4 | #DIV/0!
CH4 | FID1 | 2.047818e-10 |  | 5 | #DIV/0!
CO2 | TCD2 | 1.272273e-10 |  | MEDIA | #DIV/0!
CO | TCD2 | 1.087274e-10
O2 | TCD2 | 1.267908e-10
N2 | TCD2 | 1.112824e-10
H2 | TCD3 | 9.805636e-11

## MoV-N2 (DHP 2.1)
[6 empty] | Tempos de retenção (min) |  | 4.7 | 4.5 | 3.1 | 2.9 | 2.7 |  | 2.7 | 4.5 | 2.2 | 1.6 | 1.3
Data | 2024-09-15 |  |  |  |  | Injeção n° | Tempo (min) | Áreas (u.a.) | [10 empty] | Número de mols | [9 empty] | Conversão de C3H8 (%) | Distribuição de produtos (%) | [7 empty] | SC3H6 (%) | SC2H6 (%) | SC2H4 (%) | SCO2 (%) | SCO (%) | SCH4 (%) | Balanço de C (%) | Rendimento (%) | Rate (mmolproduto/gcat.min) | [5 empty] | PRODUTIVIDADE (gproduto/Kgcat.h) | [5 empty] | Soma de mols de C | Conversão C3H8(%)
Catalisador | MoV-N2 | [6 empty] | Propano (FID) | Propeno (FID) | Etano (FID) | Eteno (FID) | CH4 (FID) | N2 (TCD2) | CO2 (TCD2) | H2O (TCD2) | CO (TDC2) | O2 (TCD2) | H2 (TCD3) | C3H8 | C3H6 | C2H6 | C2H4 | CH4 | CO2 | H2O | CO | O2 | H2 |  | Propeno | Etano | Eteno | CH4 | CO2 | H2O | CO | H2 | [8 empty] | Propeno | Etano | Eteno | CH4 | CO | H2 | Propeno | Etano | Eteno | CH4 | CO | H2
Massa (g) | 0.2036 |  |  |  |  | branco |  | 37939 |  | 29 |  |  | 47816 | [5 empty] | 5.670961e-06 | 0 | 4.290565e-09 | 0 | 0 | 0 |  | 0 | 0 | 0
Pressão (atm) | 1 |  |  |  |  | branco |  | 37759 |  | 27 |  |  | 47330 | [5 empty] | 5.644055e-06 | 0 | 3.994664e-09 | 0 | 0 | 0 |  | 0 | 0 | 0
[5 empty] | Razao propano/N2 | branco |  | 37413 |  | 23 |  |  | 47472 | [5 empty] | 5.592337e-06 | 0 | 3.402862e-09 | 0 | 0 | 0 |  | 0 | 0 | 0
Fatores de resposta | Detector | mol/u.a. |  |  | 0.6254204 | 1 | 1 | 28451 | 2141 | 16 | 74 | 26 | 45491 | 2859 | 621 | 31 |  | 9 | 4.252735e-06 | 3.365239e-07 | 2.367208e-09 | 1.151268e-08 | 5.324327e-09 | 7.760867e-09 | 5.431812e-08 | 5.001462e-09 | 0 | 9.0025956e-10 | 24.5405 | 79.42339 | 0.5618263 | 2.717122 | 1.2566 | 1.831651 | 14.70479 | 1.180401 | 0.2124713 | 95.65609 | 0.448582 | 2.181635 | 0.7353358 | 0.4738844 | 0.5044756 | 81.70187 | 23.47448 | 0.471505 | 0.3323204 | 1.607178 | 0.7432794 | 1.083422 | 0.1256768 | 20.18041 | 9.992874 | 45.08135 | 11.9222 | 30.34665 | 0.2513536 | 1.055418e-06 | 7.640415
C3H8 | FID1 | 1.494758e-10 | 1.343211 |  | 0.7273628 | 2 | 15 | 33047 | 1116 | 38 | 62 | 32 | 45434 | 61 | 1056 | 46 |  | 1260 | 4.939726e-06 | 1.754137e-07 | 5.622119e-09 | 9.645763e-09 | 6.553018e-09 | 1.399501e-09 | 9.236704e-08 | 1.848366e-09 | 0 | 1.260363384e-07 | 12.3507 | 41.87625 | 1.360419 | 2.302719 | 1.564392 | 0.3341007 | 28.28843 | 0.4412578 | 30.08847 | 92.88065 | 1.984589 | 3.404922 | 0.2470095 | 0.3262336 | 1.156597 | 91.00037 | 11.47141 | 0.2304131 | 0.4049822 | 0.6854946 | 0.4657028 | 0.09945819 | 8.957014 | 9.86168 | 12.17781 | 19.22812 | 7.469873 | 2.785824 | 17.91403 | 5.665776e-07 | 3.682482
C3H6 | FID1 | 1.571807e-10 | 1.412449 |  | 0.7046263 | 3 | 30 | 33295 | 421 | 17 | 26 | 12 | 47252 | 11 | 27 | 17 |  | 462 | 4.976796e-06 | 6.617308e-08 | 2.515159e-09 | 4.044997e-09 | 2.457382e-09 | 8.905913e-10 | 2.361657e-09 | 1.413457e-09 | 0 | 4.621332408e-08 | 11.69294 | 52.4893 | 2.035668 | 3.208542 | 1.949225 | 0.706428 | 1.909058 | 1.121171 | 36.65698 | 91.73676 | 2.324535 | 3.738428 | 0.4115468 | 0.6531656 | 1.135569 | 89.58698 | 10.72672 | 0.2154554 | 0.5737228 | 0.9042801 | 0.5493604 | 0.1990963 | 10.33123 | 9.221491 | 17.25184 | 25.36506 | 8.81174 | 5.576687 | 20.66246 | 2.16401e-07 | 1.428692
C2H6 | FID1 | 1.479505e-10 | 1.329505 |  | 0.6657604 | 4 | 45 | 33792 | 190 | 12 | 18 | 9 | 50757 | 7 | 0 | 13 |  | 197 | 5.051085e-06 | 2.986433e-08 | 1.775406e-09 | 2.800383e-09 | 1.843036e-09 | 6.361366e-10 | 0 | 1.196002e-09 | 0 | 1.970568148e-08 | 10.37476 | 51.64965 | 3.16779 | 4.843195 | 3.187487 | 1.100183 | 0 | 2.068456 | 34.08051 | 87.47629 | 3.466921 | 5.468443 | 0.6211074 | 1.167745 | 1.799493 | 90.23101 | 9.075459 | 0.1822884 | 0.7921478 | 1.211105 | 0.7970733 | 0.2751153 | 8.522281 | 7.801942 | 23.81988 | 33.97149 | 12.78506 | 7.70598 | 17.04456 | 1.024198e-07 | 0.6713551
C2H4 | FID1 | 1.555768e-10 | 1.398036 |  | 0.7699743 | 5 | 60 | 36563 | 152 | 14 | 18 | 9 | 47486 | 5 | 0 | 11 |  | 119 | 5.465282e-06 | 2.389147e-08 | 2.071307e-09 | 2.800383e-09 | 1.843036e-09 | 5.089093e-10 | 0 | 1.304729e-09 | 0 | 1.190343196e-08 | 3.025347 | 53.90277 | 4.902275 | 6.318088 | 4.158169 | 1.148177 | 0 | 2.943667 | 26.85595 | 84.24903 | 4.869398 | 6.583369 | 0.5981928 | 1.533632 | 2.16638 | 97.47783 | 2.548825 | 0.05119533 | 0.3574739 | 0.460715 | 0.3032137 | 0.08372505 | 1.958336 | 2.19116 | 10.74924 | 12.92306 | 4.863548 | 2.345139 | 3.916672 | 8.507445e-08 | 0.5161996
CH4 | FID1 | 2.047818e-10 | 1.8402 |  | 0.800317 | 6 | 75 | 37875 | 124 | 16 | 16 | 9 | 47325 | 4 | 0 | 12 |  | 92 | 5.661395e-06 | 1.949041e-08 | 2.367208e-09 | 2.489229e-09 | 1.843036e-09 | 6.361366e-10 | 0 | 1.304729e-09 | 0 | 9.20265328e-09 | -0.4544209 | 52.20636 | 6.769991 | 6.667566 | 4.936695 | 1.703934 | 0 | 3.494804 | 24.64992 | 81.24614 | 6.578502 | 6.9176 | 0.883916 | 1.81293 | 2.560911 | 100.8801 | -0.3691994 | -0.007415686 | -0.07415116 | -0.07302931 | -0.05407122 | -0.01866305 | -0.2699886 | -0.3173914 | -2.229725 | -2.048472 | -0.8673024 | -0.5227521 | -0.5399771 | 7.1968e-08 | 0.4219474
CO2 | TCD2 | 1.272273e-10 | 1.143284 |  | 0.7913866 | 7 | 90 | 37560 | 111 | 17 | 18 | 9 | 47461 | 5 | 0 | 12 |  | 77 | 5.61431e-06 | 1.744706e-08 | 2.515159e-09 | 2.800383e-09 | 1.843036e-09 | 5.089093e-10 | 0 | 1.196002e-09 | 0 | 7.70222068e-09 | 0.3810416 | 51.29561 | 7.985237 | 8.233328 | 5.41866 | 1.49623 | 0 | 3.516332 | 22.64509 | 78.68463 | 7.562089 | 8.419646 | 0.7650447 | 1.797953 | 2.770641 | 100.0124 | 0.2998212 | 0.006022165 | 0.07333846 | 0.075617 | 0.04976636 | 0.01374176 | 0.2079783 | 0.2577487 | 2.205287 | 2.121057 | 0.7982525 | 0.3849068 | 0.4159566 | 6.65202e-08 | 0.3933907
CO | TCD2 | 1.087274e-10 | 0.9770408 |  | 0.7924386 | 8 | 105 | 37854 | 99 | 17 | 17 | 9 | 47769 | 4 | 0 | 11 |  | 67 | 5.658256e-06 | 1.556089e-08 | 2.515159e-09 | 2.644806e-09 | 1.843036e-09 | 5.089093e-10 | 0 | 1.304729e-09 | 0 | 6.70193228e-09 | -0.3987234 | 50.06808 | 8.805251 | 8.509819 | 5.930078 | 1.637446 | 0 | 4.198043 | 21.56386 | 76.95883 | 8.292742 | 8.720203 | 0.8389637 | 2.150915 | 3.038342 | 100.7575 | -0.3068529 | -0.006163402 | -0.08462234 | -0.08178311 | -0.05699066 | -0.01573657 | -0.2072382 | -0.2637936 | -2.544594 | -2.294016 | -0.9141301 | -0.4407814 | -0.4144764 | 6.065927e-08 | 0.3560772
O2 | TCD2 | 1.267908e-10 | 1.139361 |  | 0.7877429 | 9 | 120 | 37417 | 97 | 17 | 19 | 9 | 47499 | 4 | 0 | 12 |  | 58 | 5.592935e-06 | 1.524653e-08 | 2.515159e-09 | 2.95596e-09 | 1.843036e-09 | 6.361366e-10 | 0 | 1.304729e-09 | 0 | 5.80167272e-09 | 0.7603151 | 50.31323 | 9.05122 | 9.754605 | 6.081981 | 2.099238 | 0 | 4.305579 | 19.1454 | 75.64548 | 8.319287 | 9.777307 | 1.052062 | 2.1578 | 3.048068 | 99.59731 | 0.575144 | 0.01155226 | 0.1658717 | 0.1787619 | 0.1114577 | 0.03847041 | 0.3508566 | 0.4944367 | 4.987762 | 5.01427 | 1.787782 | 1.077556 | 0.7017131 | 6.046572e-08 | 0.3590757
H2O | TCD2 | 8.746879e-11 | 0.7860075 |  | 0.7851613 | 10 | 135 | 37325 | 84 | 17 | 18 | 9 | 47538 | 5 | 0 | 12 |  | 52 | 5.579183e-06 | 1.320318e-08 | 2.515159e-09 | 2.800383e-09 | 1.843036e-09 | 3.81682e-10 | 0 | 1.196002e-09 | 0 | 5.20149968e-09 | 1.004323 | 48.64673 | 10.21352 | 10.31793 | 6.790613 | 1.406296 | 0 | 4.406634 | 19.16477 | 73.81392 | 9.374192 | 10.43724 | 0.7112792 | 2.228796 | 3.43457 | 99.31306 | 0.7413303 | 0.01489025
N2 | TCD2 | 1.112824e-10 | 1 |  | 0.7273986 | 11 | 150 | 35716 | 77 | 16 | 17 | 8 | 49101 | 3 | 0 | 11 |  |  | 5.338676e-06 | 1.210291e-08 | 2.367208e-09 | 2.644806e-09 | 1.638254e-09 | 3.81682e-10 | 0 | 1.196002e-09 | 0 | 0 | 5.271813 | 59.52975 | 13.17776 | 13.00882 | 8.057967 | 1.877352 | 0 | 5.88269 | 0 | 73.27889 | 9.555075 | 10.67558 | 0.7703167 | 2.41379 | 3.306351 | 95.02125 | 3.863126 | 0.07759418 | 1.674454 | 1.652987 | 1.023899 | 0.2385488 | 0 | 3.321031 | 50.35083 | 46.36629 | 16.42334 | 6.681753 | 0 | 4.954871e-08 | 0.3084153
H2 | TCD3 | 1.0002884e-10 | 0.898874 |  | 0.7907031 | 12 | 165 | 37609 | 78 | 17 | 18 | 9 | 47564 | 3 | 0 | 11 |  |  | 5.621634e-06 | 1.226009e-08 | 2.515159e-09 | 2.800383e-09 | 1.843036e-09 | 3.81682e-10 | 0 | 1.304729e-09 | 0 | 0 | 0.2510808 | 58.09072 | 13.52969 | 13.26876 | 8.732665 | 1.808484 | 0 | 6.182061 | 0 | 72.202 | 9.874827 | 10.99465 | 0.7492655 | 2.561265 | 3.617995 | 100.0502 | 0.1812853 | 0.003641271 | 0.08187905 | 0.08029997 | 0.0528484 | 0.01094459 | 0 | 0.1558464 | 2.462103 | 2.252414 | 0.8476884 | 0.3065581 | 0 | 5.094081e-08 | 0.3011426
[5 empty] | 0.7155373 | 13 | 180 | 35364 | 73 | 16 | 17 | 9 | 49423 | 3 | 0 | 12 |  |  | 5.286061e-06 | 1.147419e-08 | 2.367208e-09 | 2.644806e-09 | 1.843036e-09 | 2.544546e-10 | 0 | 1.304729e-09 | 0 | 0 | 6.205409 | 57.69281 | 13.51052 | 13.29822 | 9.266878 | 1.279411 | 0 | 6.560244 | 0 | 71.94027 | 9.89453 | 11.05484 | 0.5317887 | 2.726774 | 3.85179 | 94.0776 | 4.464188 | 0.08966704 | 2.020757 | 1.989003 | 1.386039 | 0.1913604 | 0 | 3.837749 | 60.76417 | 55.79153 | 22.23207 | 5.360004 | 0 | 4.784882e-08 | 0.3008219
vazão C3H8 | 10 | mL/min |  |  | 0.786275 | 14 | 195 | 37260 | 72 | 16 | 18 | 9 | 47388 | 2 | 0 | 12 |  |  | 5.569467e-06 | 1.131701e-08 | 2.367208e-09 | 2.800383e-09 | 1.843036e-09 | 3.81682e-10 | 0 | 1.522184e-09 | 0 | 0 | 1.17672 | 55.93757 | 13.25106 | 13.84169 | 9.109734 | 1.886572 | 0 | 7.523831 | 0 | 70.68255 | 9.856567 | 11.66022 | 0.7946226 | 3.16903 | 3.837012 | 99.10738 | 0.8317359 | 0.01670613 | 0.3758334 | 0.3925853 | 0.258375 | 0.05350795 | 0 | 0.7150222 | 11.30131 | 11.01202 | 4.144335 | 1.498758 | 0 | 4.803312e-08 | 0.2866548
| 0.6 | L/h |  |  | 0.787471 | 15 | 210 | 37334 | 72 | 16 | 18 | 9 | 47410 | 3 | 0 | 14 |  |  | 5.580528e-06 | 1.131701e-08 | 2.367208e-09 | 2.800383e-09 | 1.843036e-09 | 2.544546e-10 | 0 | 1.196002e-09 | 0 | 0 | 0.9804528 | 57.21993 | 13.59614 | 14.15901 | 9.318573 | 1.286548 | 0 | 6.047103 | 0 | 71.35612 | 9.950495 | 11.77133 | 0.5347966 | 2.51368 | 3.873576 | 99.30096 | 0.6996131 | 0.01405233 | 0.3213023 | 0.3346041 | 0.2202154 | 0.03040355 | 0 | 0.6014396 | 9.66156 | 9.385644 | 3.532255 | 0.8516033 | 0 | 4.757971e-08 | 0.2833953
| 0.02453688 | molC3H8/h |  |  | 0.6756292 | 16 | 225 | 34149 | 62 | 15 | 16 | 8 | 50544 | 2 | 0 | 11 |  |  | 5.104448e-06 | 9.745204e-09 | 2.219258e-09 | 2.489229e-09 | 1.638254e-09 | 2.544546e-10 | 0 | 1.413457e-09 | 0 | 0 | 9.427907 | 54.87209 | 14.28039 | 14.01604 | 9.22448 | 1.432752 | 0 | 7.958717 | 0 | 69.67703 | 10.57828 | 11.86513 | 0.60644 | 3.368681 | 3.90444 | 90.82026 | 6.569086 | 0.1319457 | 3.245091 | 3.185021 | 2.096181 | 0.3255801 | 0 | 5.647276 | 97.57988 | 89.33984 | 33.62274 | 9.119498 | 0 | 4.195875e-08 | 0.2732525
vazão N2 | 20 | mL/min |  |  | 0.7916378 | 17 | 240 | 37659 | 67 | 16 | 18 | 9 | 47571 | 2 | 0 | 13 |  |  | 5.629108e-06 | 1.053111e-08 | 2.367208e-09 | 2.800383e-09 | 1.843036e-09 | 2.544546e-10 | 0 | 1.304729e-09 | 0 | 0 | 0.1184677 | 55.13404 | 14.14634 | 14.66099 | 9.64894 | 1.332159 | 0 | 6.830715 | 0 | 69.69516 | 10.44417 | 12.35534 | 0.5613293 | 2.878245 | 4.065755 | 100.1496 | 0.08256626 | 0.001658414 | 0.04039389 | 0.04186342 | 0.02755187 | 0.003803888 | 0 | 0.07098011 | 1.214644 | 1.174269 | 0.4419321 | 0.1065469 | 0 | 4.533072e-08 | 0.2677119
| 1.2 | L/h |  |  | 0.7836619 | 18 | 255 | 37202 | 65 | 16 | 17 | 9 | 47472 | 2 | 0 | 12 |  |  | 5.560797e-06 | 1.021675e-08 | 2.367208e-09 | 2.644806e-09 | 1.843036e-09 | 2.544546e-10 | 0 | 1.413457e-09 | 0 | 0 | 1.330551 | 54.51924 | 14.45844 | 14.11338 | 9.834925 | 1.357837 | 0 | 7.542576 | 0 | 69.36764 | 10.71493 | 11.97145 | 0.5758819 | 3.198936 | 4.171161 | 98.93079 | 0.922972 | 0.01853868 | 0.4636868 | 0.4526205 | 0.3154092 | 0.04354626 | 0 | 0.7934556 | 13.94306 | 12.69601 | 5.059163 | 1.219731 | 0 | 4.418521e-08 | 0.2641617
| 0.04907376 | molCO2/h |  |  | 0.7919941 | 19 | 270 | 37493 | 65 | 16 | 17 | 9 | 47340 | 2 | 0 | 13 |  |  | 5.604295e-06 | 1.021675e-08 | 2.367208e-09 | 2.644806e-09 | 1.843036e-09 | 2.544546e-10 | 0 | 1.413457e-09 | 0 | 0 | 0.5587432 | 54.51924 | 14.45844 | 14.11338 | 9.834925 | 1.357837 | 0 | 7.542576 | 0 | 69.36764 | 10.71493 | 11.97145 | 0.5758819 | 3.198936 | 4.171161 | 99.70259 | 0.3875869 | 0.007785015 | 0.1947176 | 0.1900705 | 0.1324509 | 0.01828653 | 0 | 0.3331986 | 5.855159 | 5.331479 | 2.124512 | 0.5122058 | 0 | 4.418521e-08 | 0.2621168
[5 empty] | 0.7925575 | 20 | 285 | 37591 | 65 | 16 | 18 | 9 | 47430 | 2 | 0 | 13 |  |  | 5.618944e-06 | 1.021675e-08 | 2.367208e-09 | 2.800383e-09 | 1.843036e-09 | 2.544546e-10 | 0 | 1.304729e-09 | 0 | 0 | 0.2988215 | 54.38328 | 14.41719 | 14.90631 | 9.810399 | 1.354451 | 0 | 6.945015 | 0 | 69.05129 | 10.66607 | 12.61785 | 0.5732557 | 2.939398 | 4.152138 | 99.96371 | 0.2063401 | 0.004144518 | 0.1038398 | 0.1073628 | 0.07065943 | 0.009755435 | 0 | 0.1773854 | 3.122463 | 3.011525 | 1.133377 | 0.2732497 | 0 | 4.438764e-08 | 0.2626298
mol total (loop) |  | 8.167996e-06 |  |  | 0.7901657 | 21 | 300 | 37442 | 63 | 17 | 18 | 9 | 47385 | 2 | 0 | 12 |  |  | 5.596672e-06 | 9.902384e-09 | 2.515159e-09 | 2.800383e-09 | 1.843036e-09 | 2.544546e-10 | 0 | 1.304729e-09 | 0 | 0 | 0.6940085 | 53.18102 | 15.61727 | 15.03953 | 9.898076 | 1.366556 | 0 | 7.007084 | 0 | 67.91688 | 11.50038 | 12.80454 | 0.5817375 | 2.982889 | 4.213573 | 99.5647 | 0.471349 | 0.009467447 | 0.261241 | 0.2515769 | 0.1655721 | 0.02285934 | 0 | 0.4052067 | 7.855518 | 7.056731 | 2.655777 | 0.6402901 | 0 | 4.374046e-08 | 0.2598378
fração C3H8 (entrada) |  | 1 | [16 empty] | 0 | 0 | 0 | 0 | 0 | 0 | 0 | 0 | 0 | 0 | 100 | #DIV/0! | #DIV/0! | #DIV/0! | #DIV/0! | #DIV/0! | #DIV/0! | #DIV/0! | #DIV/0! | #DIV/0! | #DIV/0! | #DIV/0! | #DIV/0! | #DIV/0! | 0 | 0 | #DIV/0! | #DIV/0! | #DIV/0! | #DIV/0! | #DIV/0! | #DIV/0! | #DIV/0! | #DIV/0! | #DIV/0! | #DIV/0! | #DIV/0! | #DIV/0! | #DIV/0! | 0 | #DIV/0!
fração CO2 (entrada) |  | 0 | [16 empty] | 0 | 0 | 0 | 0 | 0 | 0 | 0 | 0 | 0 | 0 | 100 | #DIV/0! | #DIV/0! | #DIV/0! | #DIV/0! | #DIV/0! | #DIV/0! | #DIV/0! | #DIV/0! | #DIV/0! | #DIV/0! | #DIV/0! | #DIV/0! | #DIV/0! | 0 | 0 | #DIV/0! | #DIV/0! | #DIV/0! | #DIV/0! | #DIV/0! | #DIV/0! | #DIV/0! | #DIV/0! | #DIV/0! | #DIV/0! | #DIV/0! | #DIV/0! | #DIV/0! | 0 | #DIV/0!
mol C3H8 (loop) |  | 8.167996e-06 | [16 empty] | 0 | 0 | 0 | 0 | 0 | 0 | 0 | 0 | 0 | 0 | 100 | #DIV/0! | #DIV/0! | #DIV/0! | #DIV/0! | #DIV/0! | #DIV/0! | #DIV/0! | #DIV/0! | #DIV/0! | #DIV/0! | #DIV/0! | #DIV/0! | #DIV/0! | 0 | 0 | #DIV/0! | #DIV/0! | #DIV/0! | #DIV/0! | #DIV/0! | #DIV/0! | #DIV/0! | #DIV/0! | #DIV/0! | #DIV/0! | #DIV/0! | #DIV/0! | #DIV/0! | 0 | #DIV/0!
mol CO2 (loop) |  | 0 | [16 empty] | 0 | 0 | 0 | 0 | 0 | 0 | 0 | 0 | 0 | 0 | 100 | #DIV/0! | #DIV/0! | #DIV/0! | #DIV/0! | #DIV/0! | #DIV/0! | #DIV/0! | #DIV/0! | #DIV/0! | #DIV/0! | #DIV/0! | #DIV/0! | #DIV/0! | 0 | 0 | #DIV/0! | #DIV/0! | #DIV/0! | #DIV/0! | #DIV/0! | #DIV/0! | #DIV/0! | #DIV/0! | #DIV/0! | #DIV/0! | #DIV/0! | #DIV/0! | #DIV/0! | 0 | #DIV/0!
média de 5 h
1.960319e-06 | 1028 | [27 empty] | 1.801874
1.913751e-09 | 1009
| 1036 |  |  | Tempo (h) | Distribuição de produtos (%) | [8 empty] | Conversão de C3H8 (%) | SC3H6 (%) | SC2H4 (%) | SCO2 (%) | SCO (%) | SCH4 (%) | Balanço de C (%) | Rendimento (%) | Produtividade (gC3H6/kgcat.h)
| 1024.333 |  |  |  | H2O | Propeno | Etano | Eteno | CH4 | CO2 | H2 | CO
|  |  |  | 1 | 7.549372 | 49.97949 | 2.866538 | 4.168136 | 2.714818 | 0.8222221 | 31.92048 | 1.643638 |  | 9.360937 | 87.82069 | 5.263413 | 0.5436157 | 1.118181 | 1.700481 | 92.07405 | 8.455604 | 7.269068
|  |  |  | 2 | 0 | 50.97082 | 8.152925 | 8.29133 | 5.591854 | 1.734212 | 22.00107 | 3.87869 |  | 0.2289786 | 79.96538 | 7.668623 | 0.7010721 | 1.504769 | 2.175595 | 100.3118 | 0.04972822 | 0.04275009
|  |  |  | 3 | 0 | 57.81271 | 13.36726 | 13.35437 | 8.791811 | 1.712955 | 0 | 6.537206 |  | 3.226256 | 72.80877 | 10.79058 | 0.7490512 | 1.714838 | 2.499311 | 97.06411 | 2.335084 | 2.007412
|  |  |  | 4 | 0 | 55.43632 | 14.12033 | 14.23735 | 9.50673 | 1.352324 | 0 | 7.094778 |  | 2.964345 | 70.52564 | 12.06334 | 0.8293081 | 1.920599 | 2.789965 | 97.30041 | 2.068559 | 1.778288
|  |  |  | 5 | 0 | 54.02785 | 14.83096 | 14.68641 | 9.8478 | 1.359614 | 0 | 7.164892 |  | 0.5171911 | 68.64226 | 12.388 | 0.8853567 | 2.035556 | 2.95235 | 99.74367 | 1.990553 | 1.711228

## Branco3
|  | tempo | 4.6 |  | 3.1 |  |  |  | 2.5 |  | 6.6 |  | nº de mols
Obs: |  | Injeções | Propano (FID) | Propeno (FID) | Etano (FID) | Eteno (FID) | CH4 (FID) | N2 | CO2 (TCD2) | CO (TDC2) | O2 (TCD2) | H2 (TCD3) | Injeções | Propano (FID) | Propeno (FID) | Etano (FID) | Eteno (FID) | CH4 (FID) | CO2 (TCD2) | CO (TDC2) | O2 (TCD2) | H2 (TCD3)
Feito usando o bypass a 35 ml/min e razão 2:1 (C3H8:O2) |  | 1 | 37921 |  | 29 | [7 empty] | 1 | 5.668271e-06 |  | 4.290565e-09 |  |  |  |  | 0
|  | 2 | 37759 |  | 27 | [7 empty] | 2 | 5.644055e-06 |  | 3.994664e-09 |  |  |  |  | 0
|  | 3 | 37390 |  | 23 | [7 empty] | 3 | 5.588899e-06 |  | 3.402862e-09 |  |  |  |  | 0
|  | 4 | [10 empty] | 4 | 0 |  | 0 |  |  |  |  | 0
0 | O2 | 5 | [10 empty] | 5 | 0 |  | 0 |  |  |  |  | 0
3ml/min | C3H8 | 6 | [10 empty] | 6 | 0 |  | 0 |  |  |  |  | 0
27ml/min | N2 | 7 | [10 empty] | 7 | 0 |  | 0 |  |  |  |  | 0
|  | MÉDIA | 37690 |  | 26.33333 |  |  |  | #DIV/0! |  | #DIV/0! |  | MÉDIA | 5.633742e-06 |  | 2.337618e-09 |  |  | #DIV/0! |  | 0
Fatores de resposta | Detector | mol/u.a. |  |  | Razao area propano/N2
C3H8 | FID1 | 1.494758e-10 |  | 1 | #DIV/0!
C3H6 | FID1 | 1.571807e-10 |  | 2 | #DIV/0!
C2H6 | FID1 | 1.479505e-10 |  | 3 | #DIV/0!
C2H4 | FID1 | 1.555768e-10 |  | 4 | #DIV/0!
CH4 | FID1 | 2.047818e-10 |  | 5 | #DIV/0!
CO2 | TCD2 | 1.272273e-10 |  | MEDIA | #DIV/0!
CO | TCD2 | 1.087274e-10
O2 | TCD2 | 1.267908e-10
N2 | TCD2 | 1.112824e-10
H2 | TCD3 | 9.805636e-11

## V_MoO3
[6 empty] | Tempos de retenção (min) |  | 4.7 | 4.5 | 3.1 | 2.9 | 2.7 |  | 2.7 | 4.5 | 2.2 | 1.6 | 1.3
Data | 2024-09-17 |  |  |  |  | Injeção n° | Tempo (min) | Áreas (u.a.) | [10 empty] | Número de mols | [9 empty] | Conversão de C3H8 (%) | Distribuição de produtos (%) | [7 empty] | SC3H6 (%) | SC2H6 (%) | SC2H4 (%) | SCO2 (%) | SCO (%) | SCH4 (%) |  | Balanço de C (%) | Rendimento (%) | Rate (mmolproduto/gcat.min) | [5 empty] | PRODUTIVIDADE (gproduto/Kgcat.h) | [5 empty] | Soma de mols de C | Conversão C3H8(%)
Catalisador | V_MoO3 | [6 empty] | Propano (FID) | Propeno (FID) | Etano (FID) | Eteno (FID) | CH4 (FID) | N2 (TCD2) | CO2 (TCD2) | H2O (TCD2) | CO (TDC2) | O2 (TCD2) | H2 (TCD3) | C3H8 | C3H6 | C2H6 | C2H4 | CH4 | CO2 | H2O | CO | O2 | H2 |  | Propeno | Etano | Eteno | CH4 | CO2 | H2O | CO | H2 | [9 empty] | Propeno | Etano | Eteno | CH4 | CO | H2 | Propeno | Etano | Eteno | CH4 | CO | H2
Massa (g) | 0.2002 |  |  |  |  | branco | [12 empty] | 0 | 0 | 0 | 0 | 0 | 0 |  | 0 | 0 | 0
Pressão (atm) | 1 |  |  |  |  | branco | [12 empty] | 0 | 0 | 0 | 0 | 0 | 0 |  | 0 | 0 | 0
[5 empty] | Razao propano/N2 | branco | [12 empty] | 0 | 0 | 0 | 0 | 0 | 0 |  | 0 | 0 | 0
Fatores de resposta | Detector | mol/u.a. |  |  | 0.1319717 | 1 | 1 | 8923 | 100 |  |  |  | 67613 | 11 | 0 | 1 |  |  | 1.333772e-06 | 1.571807e-08 | 0 | 0 | 0 | 1.399501e-09 | 0 | 1.087274e-10 | 0 | 0 | 76.32529 | 91.24462 | 0 | 0 | 0 | 8.12421 | 0 | 0.6311712 | 0 | 96.90063 | 0 | 0 | 2.875936 | 0.2234319 | 0 | 23.21995 | 23.96264 | 17.72269 | 0.3620209374 | 0 | 0 | 0 | 15.19969 | 0 | 15.4945 | 0 | 0 | 0 | 425.7434 | 0 | 4.866244e-08 | 1.201548
C3H8 | FID1 | 1.494758e-10 | 1.343211 |  | 0.1826472 | 2 | 15 | 11917 | 135 |  |  |  | 65246 | 6 | 0 | 13 |  |  | 1.781303e-06 | 2.121939e-08 | 0 | 0 | 0 | 7.633639e-10 | 0 | 1.413457e-09 | 0 | 0 | 68.38153 | 90.69584 | 0 | 0 | 0 | 3.262767 | 0 | 6.04139 | 0 | 96.69352 | 0 | 0 | 1.159511 | 2.146968 | 0 | 30.94966 | 32.00799 | 21.16385 | 0.4323134 | 0 | 0 | 0 | 5.469028 | 0 | 18.50301 | 0 | 0 | 0 | 153.1875 | 0 | 6.583501e-08 | 1.216971
C3H6 | FID1 | 1.571807e-10 | 1.412449 |  | 0.182294 | 3 | 30 | 11877 | 119 |  |  |  | 65153 | 4 | 0 | 14 |  |  | 1.775324e-06 | 1.87045e-08 | 0 | 0 | 0 | 5.089093e-10 | 0 | 1.522184e-09 | 0 | 0 | 68.48766 | 90.2048 | 0 | 0 | 0 | 2.454278 | 0 | 7.340922 | 0 | 96.50682 | 0 | 0 | 0.8752477 | 2.617928 | 0 | 30.74356 | 31.85636 | 21.05555 | 0.4301011 | 0 | 0 | 0 | 4.12023 | 0 | 18.40833 | 0 | 0 | 0 | 115.4076 | 0 | 5.81446e-08 | 1.079929
C2H6 | FID1 | 1.479505e-10 | 1.329505 |  | 0.1863162 | 4 | 45 | 12129 | 69 |  |  |  | 65099 | 1 | 0 | 7 |  |  | 1.812992e-06 | 1.084547e-08 | 0 | 0 | 0 | 1.272273e-10 | 0 | 7.61092e-10 | 0 | 0 | 67.81905 | 92.42939 | 0 | 0 | 0 | 1.084282 | 0 | 6.486329 | 0 | 97.34233 | 0 | 0 | 0.3806384 | 2.277033 | 0 | 31.5182 | 32.37871 | 21.37534 | 0.4366335 | 0 | 0 | 0 | 1.802516 | 0 | 18.68791 | 0 | 0 | 0 | 50.48847 | 0 | 3.342472e-08 | 0.6107874
C2H4 | FID1 | 1.555768e-10 | 1.398036 |  | 0.1811468 | 5 | 60 | 12141 | 33 |  |  |  | 67023 | 0 | 0 | 2 |  |  | 1.814785e-06 | 5.186963e-09 | 0 | 0 | 0 | 0 | 0 | 2.174549e-10 | 0 | 0 | 67.78721 | 95.97635 | 0 | 0 | 0 | 0 | 0 | 4.02365 | 0 | 98.62181 | 0 | 0 | 0 | 1.378186 | 0 | 31.86091 | 32.30614 | 21.59762 | 0.441174 | 0 | 0 | 0 | 0 | 0 | 18.88225 | 0 | 0 | 0 | 0 | 0 | 1.577834e-08 | 0.2889736
CH4 | FID1 | 2.047818e-10 | 1.8402 |  | 0.1900151 | 6 | 75 | 12362 | 45 |  |  |  | 65058 | 0 | 0 | 3 |  |  | 1.847819e-06 | 7.073132e-09 | 0 | 0 | 0 | 0 | 0 | 3.261823e-10 | 0 | 0 | 67.20085 | 95.59172 | 0 | 0 | 0 | 0 | 0 | 4.408278 | 0 | 98.48608 | 0 | 0 | 0 | 1.513918 | 0 | 32.42815 | 32.92663 | 21.79199 | 0.4451444 | 0 | 0 | 0 | 0 | 0 | 19.05218 | 0 | 0 | 0 | 0 | 0 | 2.154558e-08 | 0.3871619
CO2 | TCD2 | 1.272273e-10 | 1.143284 |  | 0.18591 | 7 | 90 | 12094 | 43 |  |  |  | 65053 | 0 | 0 | 3 |  |  | 1.80776e-06 | 6.75877e-09 | 0 | 0 | 0 | 0 | 0 | 3.261823e-10 | 0 | 0 | 67.91191 | 95.39613 | 0 | 0 | 0 | 0 | 0 | 4.603874 | 0 | 98.41678 | 0 | 0 | 0 | 1.583218 | 0 | 31.70003 | 32.20999 | 21.5281 | 0.4397539 | 0 | 0 | 0 | 0 | 0 | 18.82147 | 0 | 0 | 0 | 0 | 0 | 2.060249e-08 | 0.3784522
CO | TCD2 | 1.087274e-10 | 0.9770408 |  | 0.1864308 | 8 | 105 | 12129 | 44 |  |  |  | 65059 | 0 | 0 | 3 |  |  | 1.812992e-06 | 6.915951e-09 | 0 | 0 | 0 | 0 | 0 | 3.261823e-10 | 0 | 0 | 67.81905 | 95.49605 | 0 | 0 | 0 | 0 | 0 | 4.503953 | 0 | 98.45221 | 0 | 0 | 0 | 1.547792 | 0 | 31.80562 | 32.30564 | 21.57027 | 0.4406153 | 0 | 0 | 0 | 0 | 0 | 18.85833 | 0 | 0 | 0 | 0 | 0 | 2.107404e-08 | 0.3859679
O2 | TCD2 | 1.267908e-10 | 1.139361 |  | 0.1867398 | 9 | 120 | 12128 | 44 |  |  |  | 64946 | 0 | 0 | 3 |  |  | 1.812842e-06 | 6.915951e-09 | 0 | 0 | 0 | 0 | 0 | 3.261823e-10 | 0 | 0 | 67.8217 | 95.49605 | 0 | 0 | 0 | 0 | 0 | 4.503953 | 0 | 98.45221 | 0 | 0 | 0 | 1.547792 | 0 | 31.803 | 32.30299 | 21.56934 | 0.4405963 | 0 | 0 | 0 | 0 | 0 | 18.85752 | 0 | 0 | 0 | 0 | 0 | 2.107404e-08 | 0.3859996
H2O | TCD2 | 8.746879e-11 | 0.7860075 |  | 0.188051 | 10 | 135 | 12222 | 45 |  |  |  | 64993 | 0 | 0 | 3 |  |  | 1.826893e-06 | 7.073132e-09 | 0 | 0 | 0 | 0 | 0 | 3.261823e-10 | 0 | 0 | 67.5723 | 95.59172 | 0 | 0 | 0 | 0 | 0 | 4.408278 | 0 | 98.48608 | 0 | 0 | 0 | 1.513918 | 0 | 32.06232 | 32.55518 | 21.66525 | 0.4425554 | 0 | 0 | 0 | 0 | 0 | 18.94137 | 0 | 0 | 0 | 0 | 0
N2 | TCD2 | 1.112824e-10 | 1 |  | 0.1866282 | 11 | 150 | 12162 | 45 |  |  |  | 65167 | 0 | 0 | 3 |  |  | 1.817924e-06 | 7.073132e-09 | 0 | 0 | 0 | 0 | 0 | 3.261823e-10 | 0 | 0 | 67.73149 | 95.59172 | 0 | 0 | 0 | 0 | 0 | 4.408278 | 0 | 98.48608 | 0 | 0 | 0 | 1.513918 | 0 | 31.90554 | 32.39599 | 21.6101 | 0.4414289 | 0 | 0 | 0 | 0 | 0 | 18.89316 | 0 | 0 | 0 | 0 | 0 | 2.154558e-08 | 0.3935036
H2 | TCD3 | 1.0002884e-10 | 0.898874 |  | 0.1825952 | 12 | 165 | 11899 | 44 |  |  |  | 65166 | 0 | 0 | 3 |  |  | 1.778612e-06 | 6.915951e-09 | 0 | 0 | 0 | 0 | 0 | 3.261823e-10 | 0 | 0 | 68.42929 | 95.49605 | 0 | 0 | 0 | 0 | 0 | 4.503953 | 0 | 98.45221 | 0 | 0 | 0 | 1.547792 | 0 | 31.20482 | 31.6954 | 21.35324 | 0.436182 | 0 | 0 | 0 | 0 | 0 | 18.66859 | 0 | 0 | 0 | 0 | 0 | 2.107404e-08 | 0.3933991
[5 empty] | 0.1847273 | 13 | 180 | 12042 | 45 |  |  |  | 65188 | 0 | 0 | 3 |  |  | 1.799987e-06 | 7.073132e-09 | 0 | 0 | 0 | 0 | 0 | 3.261823e-10 | 0 | 0 | 68.04988 | 95.59172 | 0 | 0 | 0 | 0 | 0 | 4.408278 | 0 | 98.48608 | 0 | 0 | 0 | 1.513918 | 0 | 31.59197 | 32.0776 | 21.4983 | 0.4391452 | 0 | 0 | 0 | 0 | 0 | 18.79541 | 0 | 0 | 0 | 0 | 0 | 2.154558e-08 | 0.3974094
vazão C3H8 | 10 | mL/min |  |  | 0.1843048 | 14 | 195 | 11987 | 46 |  |  |  | 65039 | 0 | 0 | 3 |  |  | 1.791766e-06 | 7.230312e-09 | 0 | 0 | 0 | 0 | 0 | 3.261823e-10 | 0 | 0 | 68.19581 | 95.68342 | 0 | 0 | 0 | 0 | 0 | 4.316582 | 0 | 98.51851 | 0 | 0 | 0 | 1.481494 | 0 | 31.46135 | 31.93446 | 21.45532 | 0.4382674 | 0 | 0 | 0 | 0 | 0 | 18.75784 | 0 | 0 | 0 | 0 | 0 | 2.201712e-08 | 0.4079273
| 0.6 | L/h |  |  | 0.1852798 | 15 | 210 | 12038 | 47 |  |  |  | 64972 | 0 | 0 | 3 |  |  | 1.799389e-06 | 7.387493e-09 | 0 | 0 | 0 | 0 | 0 | 3.261823e-10 | 0 | 0 | 68.06049 | 95.77138 | 0 | 0 | 0 | 0 | 0 | 4.228624 | 0 | 98.54957 | 0 | 0 | 0 | 1.45043 | 0 | 31.60738 | 32.07257 | 21.51214 | 0.4394278 | 0 | 0 | 0 | 0 | 0 | 18.80751 | 0 | 0 | 0 | 0 | 0 | 2.248866e-08 | 0.4148697
| 0.02453688 | molC3H8/h |  |  | 0.1811483 | 16 | 225 | 11800 | 46 |  |  |  | 65140 | 0 | 0 | 2 |  |  | 1.763814e-06 | 7.230312e-09 | 0 | 0 | 0 | 0 | 0 | 2.174549e-10 | 0 | 0 | 68.69196 | 97.08027 | 0 | 0 | 0 | 0 | 0 | 2.919732 | 0 | 99.00744 | 0 | 0 | 0 | 0.9925643 | 0 | 31.12563 | 31.43767 | 21.3808 | 0.4367451 | 0 | 0 | 0 | 0 | 0 | 18.69269 | 0 | 0 | 0 | 0 | 0 | 2.190839e-08 | 0.4123272
vazão N2 | 20 | mL/min |  |  | 0.1816168 | 17 | 240 | 11804 | 47 |  |  |  | 64994 | 0 | 0 | 3 |  |  | 1.764412e-06 | 7.387493e-09 | 0 | 0 | 0 | 0 | 0 | 3.261823e-10 | 0 | 0 | 68.68135 | 95.77138 | 0 | 0 | 0 | 0 | 0 | 4.228624 | 0 | 98.54957 | 0 | 0 | 0 | 1.45043 | 0 | 30.99553 | 31.45171 | 21.28815 | 0.4348524 | 0 | 0 | 0 | 0 | 0 | 18.61168 | 0 | 0 | 0 | 0 | 0 | 2.248866e-08 | 0.4230592
| 1.2 | L/h |  |  | 0.1821366 | 18 | 255 | 11803 | 47 |  |  |  | 64803 | 0 | 0 | 3 |  |  | 1.764262e-06 | 7.387493e-09 | 0 | 0 | 0 | 0 | 0 | 3.261823e-10 | 0 | 0 | 68.684 | 95.77138 | 0 | 0 | 0 | 0 | 0 | 4.228624 | 0 | 98.54957 | 0 | 0 | 0 | 1.45043 | 0 | 30.99291 | 31.44906 | 21.28717 | 0.4348325 | 0 | 0 | 0 | 0 | 0 | 18.61083 | 0 | 0 | 0 | 0 | 0 | 2.248866e-08 | 0.4230949
| 0.04907376 | molCO2/h |  |  | 0.1855321 | 19 | 270 | 12044 | 50 |  |  |  | 64916 | 0 | 0 | 3 |  |  | 1.800286e-06 | 7.387493e-09 | 0 | 0 | 0 | 0 | 0 | 3.261823e-10 | 0 | 0 | 68.04457 | 95.77138 | 0 | 0 | 0 | 0 | 0 | 4.228624 | 0 | 98.54957 | 0 | 0 | 0 | 1.45043 | 0 | 31.62306 | 32.08849 | 21.51778 | 0.4395431 | 0 | 0 | 0 | 0 | 0 | 18.81245 | 0 | 0 | 0 | 0 | 0 | 2.248866e-08 | 0.4146639
[5 empty] | 0.1848439 | 20 | 285 | 11996 | 50 |  |  |  | 64898 | 0 | 0 | 3 |  |  | 1.793111e-06 | 7.859035e-09 | 0 | 0 | 0 | 0 | 0 | 3.261823e-10 | 0 | 0 | 68.17193 | 96.01498 | 0 | 0 | 0 | 0 | 0 | 3.985017 | 0 | 98.63541 | 0 | 0 | 0 | 1.364592 | 0 | 31.53325 | 31.9695 | 21.49682 | 0.439115 | 0 | 0 | 0 | 0 | 0 | 18.79412 | 0 | 0 | 0 | 0 | 0 | 2.390329e-08 | 0.4423883
mol total (loop) |  | 8.167996e-06 |  |  | 0.1832646 | 21 | 300 | 11910 | 51 |  |  |  | 64988 | 0 | 0 | 3 |  |  | 1.780256e-06 | 8.016216e-09 | 0 | 0 | 0 | 0 | 0 | 3.261823e-10 | 0 | 0 | 68.40011 | 96.09007 | 0 | 0 | 0 | 0 | 0 | 3.909934 | 0 | 98.66181 | 0 | 0 | 0 | 1.338193 | 0 | 31.31932 | 31.74411 | 21.42245 | 0.4375957 | 0 | 0 | 0 | 0 | 0 | 18.7291 | 0 | 0 | 0 | 0 | 0 | 2.437483e-08 | 0.4543183
fração C3H8 (entrada) |  | 1 | [16 empty] | 0 | 0 | 0 | 0 | 0 | 0 | 0 | 0 | 0 | 0 | 100 | #DIV/0! | #DIV/0! | #DIV/0! | #DIV/0! | #DIV/0! | #DIV/0! | #DIV/0! | #DIV/0! | #DIV/0! | #DIV/0! | #DIV/0! | #DIV/0! | #DIV/0! | #DIV/0! |  | 0 | #DIV/0! | #DIV/0! | #DIV/0! | #DIV/0! | #DIV/0! | #DIV/0! | #DIV/0! | #DIV/0! | #DIV/0! | #DIV/0! | #DIV/0! | #DIV/0! | #DIV/0! | 0 | #DIV/0!
fração CO2 (entrada) |  | 0 | [16 empty] | 0 | 0 | 0 | 0 | 0 | 0 | 0 | 0 | 0 | 0 | 100 | #DIV/0! | #DIV/0! | #DIV/0! | #DIV/0! | #DIV/0! | #DIV/0! | #DIV/0! | #DIV/0! | #DIV/0! | #DIV/0! | #DIV/0! | #DIV/0! | #DIV/0! | #DIV/0! |  | 0 | #DIV/0! | #DIV/0! | #DIV/0! | #DIV/0! | #DIV/0! | #DIV/0! | #DIV/0! | #DIV/0! | #DIV/0! | #DIV/0! | #DIV/0! | #DIV/0! | #DIV/0! | 0 | #DIV/0!
mol C3H8 (loop) |  | 8.167996e-06 | [16 empty] | 0 | 0 | 0 | 0 | 0 | 0 | 0 | 0 | 0 | 0 | 100 | #DIV/0! | #DIV/0! | #DIV/0! | #DIV/0! | #DIV/0! | #DIV/0! | #DIV/0! | #DIV/0! | #DIV/0! | #DIV/0! | #DIV/0! | #DIV/0! | #DIV/0! | #DIV/0! |  | 0 | #DIV/0! | #DIV/0! | #DIV/0! | #DIV/0! | #DIV/0! | #DIV/0! | #DIV/0! | #DIV/0! | #DIV/0! | #DIV/0! | #DIV/0! | #DIV/0! | #DIV/0! | 0 | #DIV/0!
mol CO2 (loop) |  | 0 | [16 empty] | 0 | 0 | 0 | 0 | 0 | 0 | 0 | 0 | 0 | 0 | 100 | #DIV/0! | #DIV/0! | #DIV/0! | #DIV/0! | #DIV/0! | #DIV/0! | #DIV/0! | #DIV/0! | #DIV/0! | #DIV/0! | #DIV/0! | #DIV/0! | #DIV/0! | #DIV/0! |  | 0 | #DIV/0! | #DIV/0! | #DIV/0! | #DIV/0! | #DIV/0! | #DIV/0! | #DIV/0! | #DIV/0! | #DIV/0! | #DIV/0! | #DIV/0! | #DIV/0! | #DIV/0! | 0 | #DIV/0!
média de 5 h
1.960319e-06 | 1028 | [27 empty] | 68.07376 | [15 empty] | 32.07485
1.913751e-09 | 1009
| 1036 |  |  | Tempo (h) | Distribuição de produtos (%) | [8 empty] | Conversão de C3H8 (%) | SC3H6 (%) | SC2H4 (%) | SCO2 (%) | SCO (%) | SCH4 (%) | Balanço de C (%) | Rendimento (%) | Produtividade (gC3H6/kgcat.h)
| 1024.333 |  |  |  | H2O | Propeno | Etano | Eteno | CH4 | CO2 | H2 | CO
|  |  |  | 1 | 0 | 92.3266 | 0 | 0 | 0 | 1.700332 | 0 | 5.973073 |  | 68.11886 | 97.49032 | 0 | 0.4186287 | 2.091049 | 0 | 32.1373 | 21.29809 | 18.62038
|  |  |  | 2 | 0 | 95.49499 | 0 | 0 | 0 | 0 | 0 | 4.505015 |  | 67.64482 | 98.45143 | 0 | 0.1268795 | 1.723045 | 0 | 32.43631 | 21.61492 | 18.89738
|  |  |  | 3 | 0 | 95.59073 | 0 | 0 | 0 | 0 | 0 | 4.409273 |  | 68.10162 | 98.47761 | 0 | 0 | 1.491774 | 0 | 32.02586 | 21.47924 | 18.77875
|  |  |  | 4 | 0 | 96.0986 | 0 | 0 | 0 | 0 | 0 | 3.901401 |  | 68.52945 | 98.54957 | 0 | 0 | 1.548309 | 0 | 31.60275 | 21.36706 | 18.68068
|  |  |  | 5 | 0 | 95.89318 | 0 | 0 | 0 | 0 | 0 | 4.10682 |  | 68.20554 | 98.59249 | 0 | 0 | 1.559601 | 0 | 31.93403 | 21.36847 | 18.68191

## MoVOx_N2N2 (2.1)
[5 empty] | Tempos de retenção (min) |  | 4.7 | 4.5 | 3.1 | 2.9 | 2.7 |  | 2.7 | 4.5 | 2.2 | 1.6 | 1.3
Data | 2022-12-06 |  |  |  | Injeção n° | Tempo (min) | Áreas (u.a.) | [10 empty] | Número de mols | [9 empty] | Conversão de C3H8 (%) usando N2 como padrao interno | Conversão de C3H8 (%) | Distribuição de produtos (%) | [7 empty] | SC3H6 (%) | SC2H6 (%) | SC2H4 (%) | SCO2 (%) | SCO (%) | SCH4 (%) |  | Balanço de C (%) | Rendimento (%) | Rate (mmolproduto/gcat.min) | [5 empty] | PRODUTIVIDADE (gproduto/Kgcat.h) | [5 empty] | Soma de mols de C | Conversão C3H8(%)
Catalisador | MoVOx_N2N2 | [5 empty] | Propano (FID) | Propeno (FID) | Etano (FID) | Eteno (FID) | CH4 (FID) | N2 (TCD) | CO2 (TCD2) | H2O (TCD2) | CO (TDC2) | O2 (TCD2) | H2 (TCD3) | C3H8 | C3H6 | C2H6 | C2H4 | CH4 | CO2 | H2O | CO | O2 | H2 |  |  | Propeno | Etano | Eteno | CH4 | CO2 | H2O | CO | H2 | [9 empty] | Propeno | Etano | Eteno | CH4 | CO | H2 | Propeno | Etano | Eteno | CH4 | CO | H2
Massa (g) | 0.2002 |  |  |  | branco |  | 37939 |  | 29 |  |  | 47816 | [5 empty] | 5.670961e-06 | 0 | 4.290565e-09 | 0 | 0 | 0 | 0 | 0 | 0 | 0
Pressão (atm) | 1 |  |  |  | branco |  | 37759 |  | 27 |  |  | 47330 | [5 empty] | 5.644055e-06 | 0 | 3.994664e-09 | 0 | 0 | 0 | 0 | 0 | 0 | 0
|  |  |  | Razao areas propano/N2 | branco |  | 37413 |  | 23 |  |  | 47472 | [5 empty] | 5.592337e-06 | 0 | 3.402862e-09 | 0 | 0 | 0 | 0 | 0 | 0 | 0
Fatores de resposta | Detector | mol/u.a. |  | 0.6254204 | 1 | 1 | 28451 | 2141 | 16 | 74 | 26 | 45491 | 2859 | 621 | 31 |  | 9 | 4.252735e-06 | 3.365239e-07 | 2.367208e-09 | 1.151268e-08 | 5.324327e-09 | 3.637429e-07 | 5.431812e-08 | 3.37055e-09 | 0 | 9.0025956e-10 | -577.7008 | 24.5405 | 43.25167 | 0 | 1.479665 | 0.684308 | 46.74999 | 6.981225 | 0.4331993 | 0.1157057 | 71.61255 | 0.1141057 | 0.5549421 | 25.80159 | 0.2390853 | 0.3776736 | 370.551 | 517.4387 | 90.93506 | 0.5572584 | 0 | 1.201617 | 0.5557174 | 37.96504 | 0.09396304 | 23.85066 | 0 | 33.70535 | 8.913707 | 1063.401 | 0.1879261 | 1.409769e-06 | 9.950394
C3H8 | FID1 | 1.494758e-10 | 1.343211 | 0.7713827 | 2 | 15 | 35047 | 1116 | 38 | 62 | 32 | 45434 | 61 | 1056 | 46 |  | 1260 | 5.238677e-06 | 1.754137e-07 | 5.622119e-09 | 9.645763e-09 | 6.553018e-09 | 7.760867e-09 | 9.236704e-08 | 5.001462e-09 | 0 | 1.260363384e-07 | -735.8644 | 7.046176 | 40.94621 | 0 | 2.251577 | 1.529648 | 1.811592 | 21.56092 | 1.167474 | 29.42023 | 91.34668 | 0.9438455 | 1.619338 | 1.347157 | 0.8681705 | 1.137495 | 543.5276 | 595.0163 | 38.29791 | 0.2346931 | 0 | 0.5250001 | 0.356668 | 0.4224089 | 6.859912 | 10.04487 | 0 | 14.72625 | 5.720954 | 11.83167 | 13.71982 | 5.760921e-07 | 3.536016
C3H6 | FID1 | 1.571807e-10 | 1.412449 | 0.7892788 | 3 | 30 | 37295 | 421 | 17 | 26 | 12 | 47252 | 11 | 27 | 17 |  | 462 | 5.574699e-06 | 6.617308e-08 | 2.515159e-09 | 4.044997e-09 | 2.457382e-09 | 1.399501e-09 | 2.361657e-09 | 1.848366e-09 | 0 | 4.621332408e-08 | -755.2565 | 1.083891 | 52.09926 | 0 | 3.1847 | 1.934741 | 1.101852 | 1.859376 | 1.455252 | 36.38459 | 91.33839 | 2.744948 | 4.414555 | 0.643908 | 0.8504305 | 1.130637 | 565.1384 | 618.7305 | 6.125485 | 0.03753754 | 0 | 0.1142282 | 0.06939489 | 0.03952101 | 1.305035 | 1.606607 | 0 | 3.2041 | 1.113094 | 1.106983 | 2.61007 | 2.173448e-07 | 1.282918
C2H6 | FID1 | 1.479505e-10 | 1.329505 | 0.6657604 | 4 | 45 | 33792 | 190 | 12 | 18 | 9 | 50757 | 7 | 0 | 13 |  | 197 | 5.051085e-06 | 2.986433e-08 | 1.775406e-09 | 2.800383e-09 | 1.843036e-09 | 8.905913e-10 | 0 | 1.413457e-09 | 0 | 1.970568148e-08 | -621.4129 | 10.37476 | 51.23152 | 0 | 4.803987 | 3.161683 | 1.527787 | 0 | 2.42475 | 33.80461 | 87.07508 | 0.2024295 | 0.319296 | 0.8655621 | 1.373733 | 1.79124 | 485.1655 | 557.1806 | 50.33478 | 0.3084562 | 0 | 1.649298 | 1.085464 | 0.5245177 | 11.60575 | 13.20192 | 0 | 46.26281 | 17.41085 | 14.69174 | 23.2115 | 1.028917e-07 | 0.6744276
C2H4 | FID1 | 1.555768e-10 | 1.398036 | 0.7910331 | 5 | 60 | 37563 | 152 | 14 | 18 | 9 | 47486 | 5 | 0 | 11 |  | 119 | 5.614758e-06 | 2.389147e-08 | 2.071307e-09 | 2.800383e-09 | 1.843036e-09 | 6.361366e-10 | 0 | 1.196002e-09 | 0 | 1.190343196e-08 | -757.1575 | 0.3730848 | 53.88028 | 0 | 6.315452 | 4.156434 | 1.434622 | 0 | 2.697235 | 26.84474 | 84.23071 | 6.567366 | 8.879002 | 0.7475785 | 1.405524 | 2.165909 | 520.7897 | 618.2895 | 1.942987 | 0.01190681 | 0 | 0.07797064 | 0.05131538 | 0.01771186 | 0.3314255 | 0.5096113 | 0 | 2.187076 | 0.8230987 | 0.4961091 | 0.662851 | 8.509295e-08 | 0.5026352
CH4 | FID1 | 2.047818e-10 | 1.8402 | 0.800317 | 6 | 75 | 37875 | 124 | 16 | 16 | 9 | 47325 | 4 | 0 | 12 |  | 92 | 5.661395e-06 | 1.949041e-08 | 2.367208e-09 | 2.489229e-09 | 1.843036e-09 | 5.089093e-10 | 0 | 1.304729e-09 | 0 | 9.20265328e-09 | -767.2174 | -0.4544209 | 52.38488 | 0 | 6.690366 | 4.953576 | 1.367809 | 0 | 3.506755 | 24.73421 | 81.39003 | -6.162154 | -6.47979 | 0.7083851 | 1.81614 | 2.565446 | 506.9909 | 622.9153 | -2.303872 | -0.01411834 | 0 | -0.1006068 | -0.07448969 | -0.0205685 | -0.3719421 | -0.6042651 | 0 | -2.82202 | -1.194815 | -0.5761238 | -0.7438843 | 7.184077e-08 | 0.4212047
CO2 | TCD2 | 1.272273e-10 | 1.143284 | 0.7913866 | 7 | 90 | 37560 | 111 | 17 | 18 | 9 | 47461 | 5 | 0 | 12 |  | 77 | 5.61431e-06 | 1.744706e-08 | 2.515159e-09 | 2.800383e-09 | 1.843036e-09 | 6.361366e-10 | 0 | 1.304729e-09 | 0 | 7.70222068e-09 | -757.5405 | 0.3810416 | 50.94222 | 0 | 8.176605 | 5.381328 | 1.857403 | 0 | 3.80957 | 22.48907 | 78.40651 | 7.808135 | 8.693593 | 0.9529257 | 1.95447 | 2.760848 | 484.2156 | 617.5707 | 1.845063 | 0.01130672 | 0 | 0.1031014 | 0.06785486 | 0.02342057 | 0.2835718 | 0.4839275 | 0 | 2.891994 | 1.088392 | 0.6560102 | 0.5671436 | 6.675616e-08 | 0.3947806
CO | TCD2 | 1.087274e-10 | 0.9770408 | 0.7924386 | 8 | 105 | 37854 | 99 | 17 | 17 | 9 | 47769 | 4 | 0 | 11 |  | 67 | 5.658256e-06 | 1.556089e-08 | 2.515159e-09 | 2.644806e-09 | 1.843036e-09 | 5.089093e-10 | 0 | 1.196002e-09 | 0 | 6.70193228e-09 | -758.6805 | -0.3987234 | 50.24385 | 0 | 8.539694 | 5.950896 | 1.643194 | 0 | 3.861716 | 21.63957 | 77.09702 | -7.461876 | -7.846509 | 0.8404702 | 1.975212 | 3.043798 | 479.6661 | 622.159 | -1.912541 | -0.01172023 | 0 | -0.1126764 | -0.0785187 | -0.02168102 | -0.2855218 | -0.5016257 | 0 | -3.160574 | -1.25944 | -0.6072853 | -0.5710436 | 6.055054e-08 | 0.3554412
O2 | TCD2 | 1.267908e-10 | 1.139361 | 0.7982694 | 9 | 120 | 37917 | 97 | 17 | 19 | 9 | 47499 | 4 | 0 | 12 |  | 58 | 5.667673e-06 | 1.524653e-08 | 2.515159e-09 | 2.95596e-09 | 1.843036e-09 | 5.089093e-10 | 0 | 1.304729e-09 | 0 | 5.80167272e-09 | -764.9987 | -0.5658159 | 50.52536 | 0 | 9.795732 | 6.107624 | 1.686471 | 0 | 4.323732 | 19.22612 | 75.80498 | -5.258291 | -6.179847 | 0.8434239 | 2.16235 | 3.054495 | 472.4038 | 623.183 | -2.672936 | -0.01638 | 0 | -0.1834134 | -0.114358 | -0.03157715 | -0.3599862 | -0.7010638 | 0 | -5.144746 | -1.834302 | -0.8844761 | -0.7199723 | 6.03385e-08 | 0.3536145
H2O | TCD2 | 8.746879e-11 | 0.7860075 | 0.7851613 | 10 | 135 | 37325 | 84 | 17 | 18 | 9 | 47538 | 5 | 0 | 12 |  | 52 | 5.579183e-06 | 1.320318e-08 | 2.515159e-09 | 2.800383e-09 | 1.843036e-09 | 6.361366e-10 | 0 | 1.304729e-09 | 0 | 5.20149968e-09 | -750.7949 | 1.004323 | 48.00436 | 0 | 10.18168 | 6.700945 | 2.312877 | 0 | 4.743759 | 18.91171 | 73.3177 | 2.962417 | 3.298362 | 1.177496 | 2.415068 | 3.411481 | 449.626 | 613.2571 | 4.515698 | 0.02767261 | 0 | 0.3383858 | 0.2227043 | 0.07686792 | 0.6285261 | 1.184388 | 0 | 9.491722 | 3.572177 | 2.153071 | 1.257052
N2 | TCD2 | 1.112824e-10 | 1 | 0.7273986 | 11 | 150 | 35716 | 77 | 16 | 17 | 8 | 49101 | 3 | 0 | 11 |  |  | 5.338676e-06 | 1.210291e-08 | 2.367208e-09 | 2.644806e-09 | 1.638254e-09 | 3.81682e-10 | 0 | 1.196002e-09 | 0 | 0 | -688.2036 | 5.271813 | 59.52975 | 0 | 13.00882 | 8.057967 | 1.877352 | 0 | 5.88269 | 0 | 73.27889 | 0.5311667 | 0.5934556 | 0.7703167 | 2.41379 | 3.306351 | 429.9583 | 586.7425 | 22.6666 | 0.138903 | 0 | 2.269431 | 1.405738 | 0.3275102 | 0 | 5.945048 | 0 | 63.65753 | 22.54804 | 9.17356 | 0 | 4.954871e-08 | 0.3084153
H2 | TCD3 | 1.0002884e-10 | 0.898874 | 0.7907031 | 12 | 165 | 37609 | 78 | 17 | 18 | 9 | 47564 | 3 | 0 | 11 |  |  | 5.621634e-06 | 1.226009e-08 | 2.515159e-09 | 2.800383e-09 | 1.843036e-09 | 3.81682e-10 | 0 | 1.196002e-09 | 0 | 0 | -756.7998 | 0.2510808 | 58.39154 | 0 | 13.33747 | 8.777886 | 1.817849 | 0 | 5.696235 | 0 | 72.35643 | 11.84967 | 13.19345 | 0.7508682 | 2.352848 | 3.625734 | 447.012 | 617.7916 | 1.122361 | 0.006877933 | 0 | 0.1108169 | 0.07293273 | 0.01510394 | 0 | 0.2943755 | 0 | 3.108414 | 1.169841 | 0.4230614 | 0 | 5.083209e-08 | 0.3005018
|  |  |  | 0.7155373 | 13 | 180 | 35364 | 73 | 16 | 17 | 9 | 49423 | 3 | 0 | 12 |  |  | 5.286061e-06 | 1.147419e-08 | 2.367208e-09 | 2.644806e-09 | 1.843036e-09 | 3.81682e-10 | 0 | 1.304729e-09 | 0 | 0 | -675.3508 | 6.205409 | 57.32609 | 0 | 13.21369 | 9.207975 | 1.906917 | 0 | 6.518544 | 0 | 71.7495 | 0.4512533 | 0.5041709 | 0.7955677 | 2.719543 | 3.841576 | 416.8073 | 580.9202 | 25.8646 | 0.1585006 | 0 | 2.713398 | 1.890835 | 0.3915808 | 0 | 6.783827 | 0 | 76.11081 | 30.32899 | 10.96818 | 0 | 4.797605e-08 | 0.3016193
vazão C3H8 | 3 | mL/min |  | 0.786275 | 14 | 195 | 37260 | 72 | 16 | 18 | 9 | 47388 | 2 | 0 | 12 |  |  | 5.569467e-06 | 1.131701e-08 | 2.367208e-09 | 2.800383e-09 | 1.843036e-09 | 2.544546e-10 | 0 | 1.304729e-09 | 0 | 0 | -752.0016 | 1.17672 | 56.90709 | 0 | 14.0816 | 9.267626 | 1.279514 | 0 | 6.560773 | 0 | 71.19343 | 2.379675 | 2.815131 | 0.5335773 | 2.735945 | 3.864745 | 435.6761 | 611.9611 | 5.126689 | 0.03141682 | 0 | 0.5483329 | 0.3608783 | 0.04982385 | 0 | 1.34464 | 0 | 15.38074 | 5.788488 | 1.395566 | 0 | 4.768843e-08 | 0.2846036
| 0.18 | L/h |  | 0.787471 | 15 | 210 | 37334 | 72 | 16 | 18 | 9 | 47410 | 3 | 0 | 14 |  |  | 5.580528e-06 | 1.131701e-08 | 2.367208e-09 | 2.800383e-09 | 1.843036e-09 | 3.81682e-10 | 0 | 1.522184e-09 | 0 | 0 | -753.2976 | 0.9804528 | 55.93757 | 0 | 13.84169 | 9.109734 | 1.886572 | 0 | 7.523831 | 0 | 70.68255 | 2.856039 | 3.378664 | 0.7946226 | 3.16903 | 3.837012 | 433.4153 | 613.1856 | 4.249432 | 0.02604091 | 0 | 0.4490916 | 0.2955639 | 0.06120956 | 0 | 1.114551 | 0 | 12.59702 | 4.740846 | 1.71448 | 0 | 4.803312e-08 | 0.2860882
| 0.007361064 | molC3H8/h |  | 0.6756292 | 16 | 225 | 34149 | 62 | 15 | 16 | 8 | 50544 | 2 | 0 | 11 |  |  | 5.104448e-06 | 9.745204e-09 | 2.219258e-09 | 2.489229e-09 | 1.638254e-09 | 2.544546e-10 | 0 | 1.196002e-09 | 0 | 0 | -632.1066 | 9.427907 | 55.55228 | 0 | 14.18979 | 9.338827 | 1.450512 | 0 | 6.817777 | 0 | 70.04002 | 0.2784497 | 0.312323 | 0.6095993 | 2.865272 | 3.924781 | 392.7802 | 560.794 | 37.03096 | 0.2269291 | 0 | 4.427007 | 2.913578 | 0.4525387 | 0 | 9.712566 | 0 | 124.1775 | 46.73379 | 12.67561 | 0 | 4.174129e-08 | 0.2718402
vazão N2 | 27 | mL/min |  | 0.7916378 | 17 | 240 | 37659 | 67 | 16 | 18 | 9 | 47571 | 2 | 0 | 13 |  |  | 5.629108e-06 | 1.053111e-08 | 2.367208e-09 | 2.800383e-09 | 1.843036e-09 | 2.544546e-10 | 0 | 1.413457e-09 | 0 | 0 | -757.8127 | 0.1184677 | 54.82198 | 0 | 14.578 | 9.594327 | 1.324619 | 0 | 7.358057 | 0 | 69.5284 | 23.63692 | 27.96223 | 0.5599862 | 3.110638 | 4.056027 | 429.973 | 618.4135 | 0.5093791 | 0.003121522 | 0 | 0.05715011 | 0.03761261 | 0.005192901 | 0 | 0.1336012 | 0 | 1.60306 | 0.6033063 | 0.1454532 | 0 | 4.543945e-08 | 0.2683522
| 1.62 | L/h |  | 0.7836619 | 18 | 255 | 37202 | 65 | 16 | 17 | 9 | 47472 | 2 | 0 | 12 |  |  | 5.560797e-06 | 1.021675e-08 | 2.367208e-09 | 2.644806e-09 | 1.843036e-09 | 2.544546e-10 | 0 | 1.304729e-09 | 0 | 0 | -749.1701 | 1.330551 | 54.8374 | 0 | 14.19574 | 9.89232 | 1.365761 | 0 | 7.003009 | 0 | 69.53875 | 2.104549 | 2.351346 | 0.5773025 | 2.960148 | 4.18145 | 424.7978 | 610.8793 | 5.652154 | 0.03463692 | 0 | 0.6250414 | 0.4355609 | 0.06013473 | 0 | 1.48246 | 0 | 17.53241 | 6.986397 | 1.684374 | 0 | 4.407648e-08 | 0.2635134
| 0.06624958 | molN2/h |  | 0.802556 | 19 | 270 | 37993 | 65 | 16 | 17 | 9 | 47340 | 2 | 0 | 13 |  |  | 5.679033e-06 | 1.021675e-08 | 2.367208e-09 | 2.644806e-09 | 1.843036e-09 | 2.544546e-10 | 0 | 1.413457e-09 | 0 | 0 | -769.6436 | -0.7673878 | 54.51924 | 0 | 14.11338 | 9.834925 | 1.357837 | 0 | 7.542576 | 0 | 69.36764 | -3.649017 | -4.07693 | 0.5758819 | 3.198936 | 4.171161 | 432.7415 | 623.8378 | -3.320805 | -0.0203502 | 0 | -0.3583975 | -0.2497497 | -0.03448113 | 0 | -0.8709886 | 0 | -10.05305 | -4.005985 | -0.9658165 | 0 | 4.418521e-08 | 0.2586762
|  |  |  | 0.7925575 | 20 | 285 | 37591 | 65 | 16 | 18 | 9 | 47430 | 2 | 0 | 13 |  |  | 5.618944e-06 | 1.021675e-08 | 2.367208e-09 | 2.800383e-09 | 1.843036e-09 | 2.544546e-10 | 0 | 1.413457e-09 | 0 | 0 | -758.8092 | 0.2988215 | 54.07035 | 0 | 14.82054 | 9.753948 | 1.346657 | 0 | 7.480473 | 0 | 68.88256 | 9.370849 | 11.08562 | 0.5718549 | 3.176566 | 4.141993 | 425.1882 | 617.2654 | 1.270554 | 0.007786072 | 0 | 0.1465531 | 0.09645202 | 0.01331643 | 0 | 0.3332439 | 0 | 4.110813 | 1.54709 | 0.3729933 | 0 | 4.449637e-08 | 0.2632714
mol total (loop) |  | 8.167996e-06 |  | 0.7901657 | 21 | 300 | 37442 | 63 | 17 | 18 | 9 | 47385 | 2 | 0 | 12 |  |  | 5.596672e-06 | 9.902384e-09 | 2.515159e-09 | 2.800383e-09 | 1.843036e-09 | 2.544546e-10 | 0 | 1.304729e-09 | 0 | 0 | -756.2175 | 0.6940085 | 53.18102 | 0 | 15.03953 | 9.898076 | 1.366556 | 0 | 7.007084 | 0 | 67.91688 | 4.287014 | 4.77317 | 0.5817375 | 2.982889 | 4.213573 | 417.5514 | 614.7976 | 2.897842 | 0.01775824 | 0 | 0.3453967 | 0.2273184 | 0.03138421 | 0 | 0.7600528 | 0 | 9.688377 | 3.646188 | 0.8790717 | 0 | 4.374046e-08 | 0.2598378
fração C3H8 (entrada) |  | 0.1
fração N2 (entrada) |  | 0.9
mol C3H8 (loop) |  | 8.167996e-07
mol N2 (loop) |  | 7.351197e-06
[29 empty] | média de 5 h | [17 empty] | 0.06104877
1.960319e-06 | 1028 | [27 empty] | 1.489843
1.913751e-09 | 1009
| 1036 |  |  | Distribuição de produtos (%) | [8 empty] | Conversão de C3H8 (%) | SC3H6 (%) | SC2H4 (%) | SCO2 (%) | SCO (%) | SCH4 (%) | Balanço de C (%) | Rendimento (%) | Produtividade (gC3H6/kgcat.h)
| 1024.333 |  |  | H2O | Propeno | Etano | Eteno | CH4 | CO2 | H2 | CO
|  |  |  | 5.855074 | 49.53932 | 0 | 4.138929 | 2.695627 | 1.468963 | 31.61354 | 1.936178 |  | 4.719479 | 87.54806 | 4.537618 | 0.7523496 | 1.209896 | 1.695929 | 597.3042 | 24.17529 | 6.340752
|  |  |  | 0 | 51.02407 | 0 | 8.300599 | 5.598356 | 1.638719 | 22.02224 | 3.875443 |  | -0.2594796 | 78.96452 | 1.106902 | 0.7738419 | 1.531799 | 2.174198 | 621.457 | -1.261071 | -0.3307568
|  |  |  | 0 | 58.03862 | 0 | 13.41039 | 8.827863 | 1.720408 | 0 | 6.16456 |  | 3.226256 | 72.67563 | 4.397359 | 0.8029631 | 1.725378 | 2.497401 | 599.3538 | 13.69506 | 3.591973
|  |  |  | 0 | 55.28731 | 0 | 14.20131 | 9.483802 | 1.506866 | 0 | 7.175668 |  | 2.964345 | 70.10547 | 15.67045 | 0.833927 | 1.915274 | 2.790031 | 600.8181 | 11.86048 | 3.110795
|  |  |  | 0 | 53.92354 | 0 | 14.65782 | 9.828983 | 1.357016 | 0 | 7.343378 |  | 0.07514742 | 69.21066 | 0.3481201 | 0.87894 | 2.030677 | 2.953047 | 618.6336 | 9.967921 | 2.61441

## MoO3 (DHP)
[6 empty] | Tempos de retenção (min) |  | 4.7 | 4.5 | 3.1 | 2.9 | 2.7 |  | 2.7 | 4.5 | 2.2 | 1.6 | 1.3
Data | 2025-07-18 |  |  |  |  | Injeção n° | Tempo (min) | Áreas (u.a.) | [10 empty] | Número de mols | [9 empty] | Conversão de C3H8 (%) | Distribuição de produtos (%) | [7 empty] | SC3H6 (%) | SC2H6 (%) | SC2H4 (%) | SCO2 (%) | SCO (%) | SCH4 (%) |  | Balanço de C (%) | Rendimento (%) | Rate (mmolproduto/gcat.min) | [5 empty] | PRODUTIVIDADE (gproduto/Kgcat.h) | [5 empty] | Soma de mols de C | Conversão C3H8(%)
Catalisador | MoO3 | [6 empty] | Propano (FID) | Propeno (FID) | Etano (FID) | Eteno (FID) | CH4 (FID) | N2 (TCD2) | CO2 (TCD2) | H2O (TCD2) | CO (TDC2) | O2 (TCD2) | H2 (TCD3) | C3H8 | C3H6 | C2H6 | C2H4 | CH4 | CO2 | H2O | CO | O2 | H2 |  | Propeno | Etano | Eteno | CH4 | CO2 | H2O | CO | H2 | [9 empty] | Propeno | Etano | Eteno | CH4 | CO | H2 | Propeno | Etano | Eteno | CH4 | CO | H2
Massa (g) | 0.2022 |  |  |  |  | branco | [12 empty] | 0 | 0 | 0 | 0 | 0 | 0 |  | 0 | 0 | 0
Pressão (atm) | 1 |  |  |  |  | branco | [12 empty] | 0 | 0 | 0 | 0 | 0 | 0 |  | 0 | 0 | 0
[5 empty] | Razao N2/propano | branco | [12 empty] | 0 | 0 | 0 | 0 | 0 | 0 |  | 0 | 0 | 0
Fatores de resposta | Detector | mol/u.a. |  |  | 6.734134 | 1 | 1 | 10242 | 6 | 1 | 1 | 1 | 68971 | 8 | 0 | 8 | 0 | 0 | 1.530931e-06 | 9.430842e-10 | 1.479505e-10 | 1.555768e-10 | 2.047818e-10 | 1.017819e-09 | 0 | 8.698195e-10 | 0 | 0 | 13.63958 | 28.24425 | 4.636376 | 4.65934 | 6.13297 | 30.48245 | 0 | 26.05005 | 0 | 51.17367 | 5.352064 | 5.627943 | 18.40964 | 15.73273 | 3.703959 | 44.247 | 86.46438 | 6.035106 | 0.1220596 | 1.534786 | 1.542388 | 2.030206 | 10.09065 | 0 | 5.22415 | 46.15103 | 43.26399 | 32.56451 | 282.6391 | 0 | 5.528727e-09 | 0.1202336
C3H8 | FID1 | 1.494758e-10 | 1.343211 |  | 6.246504 | 2 | 15 | 10584 | 43 | 3 | 18 | 9 | 66113 | 0 | 0 | 18 | 0 | 0 | 1.582052e-06 | 6.75877e-09 | 4.438515e-10 | 2.800383e-09 | 1.843036e-09 | 0 | 0 | 1.957094e-09 | 0 | 0 | 10.75584 | 48.96547 | 3.32242 | 20.28802 | 13.3523 | 0 | 0 | 14.17862 | 0 | 66.33853 | 2.904321 | 18.32417 | 0 | 6.403074 | 6.029909 | 59.58452 | 89.81888 | 6.408818 | 0.1296179 | 0.8672958 | 5.296053 | 3.48553 | 0 | 0 | 5.547645 | 26.07958 | 148.5543 | 55.9079 | 0 | 0 | 3.056491e-08 | 0.6398724
C3H6 | FID1 | 1.571807e-10 | 1.412449 |  | 5.884457 | 3 | 30 | 11182 | 55 | 3 | 25 | 13 | 65800 | 0 | 0 | 19 | 0 | 0 | 1.671438e-06 | 8.644939e-09 | 4.438515e-10 | 3.88942e-09 | 2.662163e-09 | 0 | 0 | 2.065821e-09 | 0 | 0 | 5.713515 | 48.82437 | 2.571212 | 21.96644 | 15.03521 | 0 | 0 | 11.66722 | 0 | 65.94266 | 2.257101 | 19.77872 | 0 | 5.252621 | 6.768898 | 62.66268 | 95.02601 | 3.580242 | 0.07241012 | 0.356541 | 3.046009 | 2.08488 | 0 | 0 | 3.099153 | 10.72119 | 85.44056 | 33.44147 | 0 | 0 | 3.932934e-08 | 0.7782374
C2H6 | FID1 | 1.479505e-10 | 1.329505 |  | 5.708087 | 4 | 45 | 11500 | 46 | 4 | 21 | 11 | 65643 | 0 | 0 | 12 | 0 | 0 | 1.718971e-06 | 7.230312e-09 | 5.91802e-10 | 3.267113e-09 | 2.2526e-09 | 0 | 0 | 1.304729e-09 | 0 | 0 | 3.032143 | 49.36527 | 4.210689 | 22.30636 | 15.37972 | 0 | 0 | 8.908095 | 0 | 65.79771 | 3.590368 | 19.82105 | 0 | 3.957791 | 6.83308 | 64.2105 | 97.58773 | 1.946954 | 0.039377 | 0.3098639 | 1.641521 | 1.131791 | 0 | 0 | 1.685336 | 9.317608 | 46.04467 | 18.15393 | 0 | 0 | 3.29661e-08 | 0.6351996
C2H4 | FID1 | 1.555768e-10 | 1.398036 |  | 5.71477 | 5 | 60 | 11503 | 30 | 5 | 14 | 8 | 65737 | 0 | 0 | 0 | 0 | 0 | 1.71942e-06 | 4.715421e-09 | 7.397525e-10 | 2.178075e-09 | 1.638254e-09 | 0 | 0 | 0 | 0 | 0 | 3.006847 | 50.85929 | 8.670583 | 23.49215 | 17.66978 | 0 | 0 | 0 | 0 | 65.43085 | 6.843169 | 20.14855 | 0 | 0 | 7.577434 | 63.72944 | 97.39969 | 1.916247 | 0.03875595 | 0.6327436 | 1.714361 | 1.289468 | 0 | 0 | 1.658755 | 19.0266 | 48.08782 | 20.68307 | 0 | 0 | 2.162017e-08 | 0.4173876
CH4 | FID1 | 2.047818e-10 | 1.8402 |  | 5.706077 | 6 | 75 | 11469 | 23 | 4 | 10 | 6 | 65443 | 0 | 0 | 0 | 0 | 0 | 1.714338e-06 | 3.615156e-09 | 5.91802e-10 | 1.555768e-09 | 1.228691e-09 | 0 | 0 | 0 | 0 | 0 | 3.293534 | 51.70849 | 9.247463 | 22.25254 | 17.57427 | 0 | 0 | 0 | 0 | 66.25493 | 7.230633 | 19.00837 | 0 | 0 | 7.506068 | 64.27674 | 97.01427 | 2.116976 | 0.04281569 | 0.7391847 | 1.77873 | 1.404778 | 0 | 0 | 1.832512 | 22.22728 | 49.89338 | 22.53264 | 0 | 0 | 1.63693e-08 | 0.3172725
CO2 | TCD2 | 1.272273e-10 | 1.143284 |  | 5.759741 | 7 | 90 | 11421 | 20 | 4 | 9 | 5 | 65782 | 0 | 0 | 0 | 0 | 0 | 1.707163e-06 | 3.143614e-09 | 5.91802e-10 | 1.400191e-09 | 1.023909e-09 | 0 | 0 | 0 | 0 | 0 | 3.69827 | 51.0367 | 10.62917 | 22.73216 | 16.6232 | 0 | 0 | 0 | 0 | 65.31625 | 8.19742 | 19.39493 | 0 | 0 | 7.091402 | 63.07801 | 96.57323 | 2.332795 | 0.04718061 | 0.9540393 | 2.040364 | 1.492044 | 0 | 0 | 2.01933 | 28.68796 | 57.2322 | 23.93238 | 0 | 0 | 1.443874e-08 | 0.2811321
CO | TCD2 | 1.087274e-10 | 0.9770408 |  | 5.714721 | 8 | 105 | 11487 | 17 | 6 | 7 | 4 | 65645 | 0 | 0 | 0 | 0 | 0 | 1.717028e-06 | 2.672072e-09 | 8.87703e-10 | 1.089038e-09 | 8.191272e-10 | 0 | 0 | 0 | 0 | 0 | 3.141759 | 48.86798 | 19.38116 | 19.91678 | 14.98055 | 0 | 0 | 0 | 0 | 62.68141 | 13.88248 | 17.03108 | 0 | 0 | 6.405023 | 60.86285 | 97.09872 | 1.912164 | 0.03867337 | 1.477817 | 1.518659 | 1.14227 | 0 | 0 | 1.65522 | 44.43797 | 42.59838 | 18.322 | 0 | 0 | 1.278882e-08 | 0.2476595
O2 | TCD2 | 1.267908e-10 | 1.139361 |  | 5.710068 | 9 | 120 | 11482 | 14 | 8 | 6 | 3 | 65563 | 0 | 0 | 0 | 0 | 0 | 1.716281e-06 | 2.20053e-09 | 1.183604e-09 | 9.334609e-10 | 6.143454e-10 | 0 | 0 | 0 | 0 | 0 | 3.183919 | 44.61793 | 31.57678 | 18.92685 | 12.45646 | 0 | 0 | 0 | 0 | 57.65548 | 20.67419 | 16.3049 | 0 | 0 | 5.365432 | 55.94391 | 97.03138 | 1.781208 | 0.03602481 | 2.440046 | 1.462542 | 0.9625537 | 0 | 0 | 1.541862 | 73.37219 | 41.02432 | 15.43936 | 0 | 0 | 1.145006e-08 | 0.2218879
H2O | TCD2 | 8.746879e-11 | 0.7860075 |  | 5.725547 | 10 | 135 | 11430 | 12 | 8 | 5 | 3 | 65443 | 0 | 0 | 0 | 0 | 0 | 1.708508e-06 | 1.886168e-09 | 1.183604e-09 | 7.778841e-10 | 6.143454e-10 | 0 | 0 | 0 | 0 | 0 | 3.622382 | 42.2718 | 36.10312 | 17.43352 | 13.76838 | 0 | 0 | 0 | 0 | 55.49825 | 23.21742 | 15.25887 | 0 | 0 | 6.025459 | 53.59429 | 96.56934 | 1.94139 | 0.03926447 | 3.174002 | 1.532666 | 1.210446 | 0 | 0 | 1.680519 | 95.44224 | 42.99128 | 19.41555 | 0 | 0
N2 | TCD2 | 1.112824e-10 | 1 |  | 5.617318 | 11 | 150 | 11618 | 11 | 7 | 5 | 2 | 65262 | 0 | 0 | 0 | 0 | 0 | 1.736609e-06 | 1.728988e-09 | 1.035654e-09 | 7.778841e-10 | 4.095636e-10 | 0 | 0 | 0 | 0 | 0 | 2.037168 | 43.7487 | 35.51094 | 19.68286 | 10.36322 | 0 | 0 | 0 | 0 | 56.23577 | 22.4566 | 16.86725 | 0 | 0 | 4.440387 | 55.18768 | 98.13627 | 1.124266 | 0.02273819 | 1.755728 | 0.9731578 | 0.5123771 | 0 | 0 | 0.9731947 | 52.79474 | 27.29708 | 8.218529 | 0 | 0 | 9.223602e-09 | 0.1767295
H2 | TCD3 | 1.0002884e-10 | 0.898874 |  | 5.669247 | 12 | 165 | 11625 | 9 | 6 | 3 | 2 | 65905 | 0 | 0 | 0 | 0 | 0 | 1.737656e-06 | 1.414626e-09 | 8.87703e-10 | 4.667305e-10 | 4.095636e-10 | 0 | 0 | 0 | 0 | 0 | 1.978144 | 44.50437 | 38.74875 | 14.68341 | 12.88494 | 0 | 0 | 0 | 0 | 57.64331 | 24.1148 | 12.67891 | 0 | 0 | 5.562977 | 56.58284 | 98.16029 | 1.11929 | 0.02263756 | 1.860304 | 0.7049417 | 0.6185979 | 0 | 0 | 0.9688877 | 55.93933 | 19.77362 | 9.92231 | 0 | 0 | 7.36231e-09 | 0.1410315
[5 empty] | 5.596521 | 13 | 180 | 11671 | 11 | 6 | 4 | 2 | 65317 | 0 | 0 | 0 | 0 | 0 | 1.744532e-06 | 1.728988e-09 | 8.87703e-10 | 6.223073e-10 | 4.095636e-10 | 0 | 0 | 0 | 0 | 0 | 1.590273 | 47.3882 | 32.15315 | 17.05624 | 11.22534 | 0 | 0 | 0 | 0 | 60.1977 | 20.60461 | 14.44447 | 0 | 0 | 4.753222 | 59.33792 | 98.57175 | 0.9436349 | 0.01908495 | 1.240976 | 0.6582988 | 0.4332509 | 0 | 0 | 0.8168357 | 37.31615 | 18.46528 | 6.949345 | 0 | 0 | 8.616547e-09 | 0.1643686
vazão C3H8 | 10 | mL/min |  |  | 5.588437 | 14 | 195 | 11658 | 10 | 5 | 4 | 2 | 65150 | 0 | 0 | 0 | 0 | 0 | 1.742588e-06 | 1.571807e-09 | 7.397525e-10 | 6.223073e-10 | 4.095636e-10 | 0 | 0 | 0 | 0 | 0 | 1.699889 | 47.01181 | 28.41183 | 18.61284 | 12.2498 | 0 | 0 | 0 | 0 | 60.07591 | 18.84935 | 15.85677 | 0 | 0 | 5.217966 | 59.14336 | 98.4477 | 1.005371 | 0.02033356 | 1.172163 | 0.767894 | 0.5053796 | 0 | 0 | 0.8702763 | 35.24693 | 21.53943 | 8.106289 | 0 | 0 | 7.849104e-09 | 0.1499175
| 0.6 | L/h |  |  | 5.607017 | 15 | 210 | 11629 | 10 | 4 | 4 | 2 | 65204 | 0 | 0 | 0 | 0 | 0 | 1.738254e-06 | 1.571807e-09 | 5.91802e-10 | 6.223073e-10 | 4.095636e-10 | 0 | 0 | 0 | 0 | 0 | 1.944416 | 49.18845 | 22.72946 | 19.47461 | 12.81697 | 0 | 0 | 0 | 0 | 62.42942 | 15.67023 | 16.47797 | 0 | 0 | 5.422383 | 61.3042 | 98.19761 | 1.192009 | 0.02410829 | 1.072622 | 0.9190227 | 0.6048431 | 0 | 0 | 1.031835 | 32.25374 | 25.77859 | 9.701683 | 0 | 0 | 7.553203e-09 | 0.1446333
| 0.02453688 | molC3H8/h |  |  | 5.572938 | 16 | 225 | 11736 | 10 | 4 | 4 | 2 | 65404 | 0 | 0 | 0 | 0 | 0 | 1.754248e-06 | 1.571807e-09 | 5.91802e-10 | 6.223073e-10 | 4.095636e-10 | 0 | 0 | 0 | 0 | 0 | 1.042194 | 49.18845 | 22.72946 | 19.47461 | 12.81697 | 0 | 0 | 0 | 0 | 62.42942 | 15.67023 | 16.47797 | 0 | 0 | 5.422383 | 61.86745 | 99.09983 | 0.6447787 | 0.0130406 | 0.5749179 | 0.4925898 | 0.3241917 | 0 | 0 | 0.5581377 | 17.28778 | 13.81714 | 5.200035 | 0 | 0 | 7.553203e-09 | 0.1433165
vazão N2 | 20 | mL/min |  |  | 5.598924 | 17 | 240 | 11711 | 11 | 4 | 4 | 2 | 65569 | 0 | 0 | 0 | 0 | 0 | 1.750511e-06 | 1.728988e-09 | 5.91802e-10 | 6.223073e-10 | 4.095636e-10 | 0 | 0 | 0 | 0 | 0 | 1.252993 | 51.57062 | 21.43543 | 18.56159 | 12.21608 | 0 | 0 | 0 | 0 | 64.63711 | 14.74943 | 15.50971 | 0 | 0 | 5.103758 | 63.92474 | 98.8979 | 0.8009728 | 0.01619961 | 0.6518524 | 0.5644588 | 0.3714914 | 0 | 0 | 0.6933435 | 19.6012 | 15.83307 | 5.958721 | 0 | 0 | 8.024745e-09 | 0.1525746
| 1.2 | L/h |  |  | 5.605944 | 18 | 255 | 11709 | 11 | 4 | 4 | 2 | 65640 | 0 | 0 | 0 | 0 | 0 | 1.750212e-06 | 1.728988e-09 | 5.91802e-10 | 6.223073e-10 | 4.095636e-10 | 0 | 0 | 0 | 0 | 0 | 1.269857 | 51.57062 | 21.43543 | 18.56159 | 12.21608 | 0 | 0 | 0 | 0 | 64.63711 | 14.74943 | 15.50971 | 0 | 0 | 5.103758 | 63.91384 | 98.88104 | 0.8116146 | 0.01641485 | 0.6606256 | 0.5720558 | 0.3764912 | 0 | 0 | 0.7025554 | 19.86501 | 16.04617 | 6.03892 | 0 | 0 | 8.024745e-09 | 0.1526006
| 0.04907376 | molCO2/h |  |  | 5.574633 | 19 | 270 | 11724 | 11 | 5 | 4 | 2 | 65357 | 0 | 0 | 0 | 0 | 0 | 1.752454e-06 | 1.728988e-09 | 5.91802e-10 | 6.223073e-10 | 4.095636e-10 | 0 | 0 | 0 | 0 | 0 | 1.143378 | 51.57062 | 21.43543 | 18.56159 | 12.21608 | 0 | 0 | 0 | 0 | 64.63711 | 14.74943 | 15.50971 | 0 | 0 | 5.103758 | 63.99559 | 99.00752 | 0.7317112 | 0.01479881 | 0.5948262 | 0.5150781 | 0.3389921 | 0 | 0 | 0.6333889 | 17.88642 | 14.44794 | 5.437434 | 0 | 0 | 8.024745e-09 | 0.1524056
[5 empty] | 5.576562 | 20 | 285 | 11716 | 11 | 5 | 4 | 2 | 65335 | 0 | 0 | 0 | 0 | 0 | 1.751258e-06 | 1.728988e-09 | 7.397525e-10 | 6.223073e-10 | 4.095636e-10 | 0 | 0 | 0 | 0 | 0 | 1.210833 | 49.39103 | 26.79429 | 17.7771 | 11.69977 | 0 | 0 | 0 | 0 | 62.33846 | 17.78113 | 14.95815 | 0 | 0 | 4.922257 | 61.68118 | 98.94562 | 0.7468564 | 0.01510512 | 0.787399 | 0.5224126 | 0.3438192 | 0 | 0 | 0.6464989 | 23.67709 | 14.65367 | 5.514859 | 0 | 0 | 8.320646e-09 | 0.1581242
mol total (loop) |  | 8.167996e-06 |  |  | 5.626127 | 21 | 300 | 11651 | 11 | 4 | 4 | 2 | 65550 | 0 | 0 | 0 | 0 | 0 | 1.741542e-06 | 1.728988e-09 | 5.91802e-10 | 6.223073e-10 | 4.095636e-10 | 0 | 0 | 0 | 0 | 0 | 1.758913 | 51.57062 | 21.43543 | 18.56159 | 12.21608 | 0 | 0 | 0 | 0 | 64.63711 | 14.74943 | 15.50971 | 0 | 0 | 5.103758 | 63.59773 | 98.39198 | 1.118628 | 0.02262418 | 0.9150498 | 0.7923695 | 0.5214879 | 0 | 0 | 0.9683148 | 27.51555 | 22.22596 | 8.364666 | 0 | 0 | 8.024745e-09 | 0.1533591
fração C3H8 (entrada) |  | 1 | [16 empty] | 0 | 0 | 0 | 0 | 0 | 0 | 0 | 0 | 0 | 0 | 100 | #DIV/0! | #DIV/0! | #DIV/0! | #DIV/0! | #DIV/0! | #DIV/0! | #DIV/0! | #DIV/0! | #DIV/0! | #DIV/0! | #DIV/0! | #DIV/0! | #DIV/0! | #DIV/0! |  | 0 | #DIV/0! | #DIV/0! | #DIV/0! | #DIV/0! | #DIV/0! | #DIV/0! | #DIV/0! | #DIV/0! | #DIV/0! | #DIV/0! | #DIV/0! | #DIV/0! | #DIV/0! | 0 | #DIV/0!
fração CO2 (entrada) |  | 0 | [16 empty] | 0 | 0 | 0 | 0 | 0 | 0 | 0 | 0 | 0 | 0 | 100 | #DIV/0! | #DIV/0! | #DIV/0! | #DIV/0! | #DIV/0! | #DIV/0! | #DIV/0! | #DIV/0! | #DIV/0! | #DIV/0! | #DIV/0! | #DIV/0! | #DIV/0! | #DIV/0! |  | 0 | #DIV/0! | #DIV/0! | #DIV/0! | #DIV/0! | #DIV/0! | #DIV/0! | #DIV/0! | #DIV/0! | #DIV/0! | #DIV/0! | #DIV/0! | #DIV/0! | #DIV/0! | 0 | #DIV/0!
mol C3H8 (loop) |  | 8.167996e-06 | [16 empty] | 0 | 0 | 0 | 0 | 0 | 0 | 0 | 0 | 0 | 0 | 100 | #DIV/0! | #DIV/0! | #DIV/0! | #DIV/0! | #DIV/0! | #DIV/0! | #DIV/0! | #DIV/0! | #DIV/0! | #DIV/0! | #DIV/0! | #DIV/0! | #DIV/0! | #DIV/0! |  | 0 | #DIV/0! | #DIV/0! | #DIV/0! | #DIV/0! | #DIV/0! | #DIV/0! | #DIV/0! | #DIV/0! | #DIV/0! | #DIV/0! | #DIV/0! | #DIV/0! | #DIV/0! | 0 | #DIV/0!
mol CO2 (loop) |  | 0 | [16 empty] | 0 | 0 | 0 | 0 | 0 | 0 | 0 | 0 | 0 | 0 | 100 | #DIV/0! | #DIV/0! | #DIV/0! | #DIV/0! | #DIV/0! | #DIV/0! | #DIV/0! | #DIV/0! | #DIV/0! | #DIV/0! | #DIV/0! | #DIV/0! | #DIV/0! | #DIV/0! |  | 0 | #DIV/0! | #DIV/0! | #DIV/0! | #DIV/0! | #DIV/0! | #DIV/0! | #DIV/0! | #DIV/0! | #DIV/0! | #DIV/0! | #DIV/0! | #DIV/0! | #DIV/0! | 0 | #DIV/0!
média de 5 h
1.960319e-06 | 1028 | [27 empty] | 2.169104 | [15 empty] | 97.39288
1.913751e-09 | 1009
| 1036 |  |  | Tempo (h) | Distribuição de produtos (%) | [8 empty] | Conversão de C3H8 (%) | SC3H6 (%) | SC2H4 (%) | SCO2 (%) | SCO (%) | SCH4 (%) | Balanço de C (%) | Rendimento (%) | Produtividade (gC3H6/kgcat.h)
| 1024.333 |  |  |  | H2O | Propeno | Etano | Eteno | CH4 | CO2 | H2 | CO
|  |  |  | 1 | 0 | 49.5036 | 4.693726 | 22.01324 | 15.35925 | 0 | 0 | 8.688484 |  | 5.627087 | 65.72374 | 19.91611 | 0 | 3.070137 | 7.059804 | 94.95808 | 3.463065 | 2.997722
|  |  |  | 2 | 0 | 49.05778 | 17.70864 | 20.95709 | 15.40862 | 0 | 0 | 0 |  | 3.391908 | 65.78559 | 19.20165 | 0 | 1.319264 | 7.305527 | 96.9294 | 2.035786 | 1.762231
|  |  |  | 3 | 0 | 45.66327 | 33.70617 | 17.50884 | 11.68083 | 0 | 0 | 0 |  | 1.826369 | 57.39376 | 14.81238 | 0 | 0 | 7.391635 | 98.329 | 1.048141 | 0.9072986
|  |  |  | 4 | 0 | 50.37953 | 22.08245 | 19.0181 | 12.51652 | 0 | 0 | 0 |  | 1.377365 | 63.53326 | 15.99384 | 0 | 0 | 7.000831 | 98.76909 | 0.8623437 | 0.7464679
|  |  |  | 5 | 0 | 50.48082 | 24.11486 | 18.16935 | 11.95793 | 0 | 0 | 0 |  | 1.371041 | 63.48779 | 15.23393 | 0 | 0 | 6.287286 | 98.78171 | 0.7472693 | 0.6468564

## Branco 4
|  | tempo | 4.6 |  | 3.1 |  |  |  | 2.5 |  | 6.6 |  | nº de mols
Obs: |  | Injeções | Propano (FID) | Propeno (FID) | Etano (FID) | Eteno (FID) | CH4 (FID) | N2 | CO2 (TCD2) | CO (TDC2) | O2 (TCD2) | H2 (TCD3) | Injeções | Propano (FID) | Propeno (FID) | Etano (FID) | Eteno (FID) | CH4 (FID) | CO2 (TCD2) | CO (TDC2) | O2 (TCD2) | H2 (TCD3)
Feito usando o bypass a 30 ml/min e razão 1:9 (C3H8:N2) |  | 1 | 11859 |  | 5 | [7 empty] | 1 | 1.772633e-06 |  | 7.397525e-10 |  |  |  |  | 0
|  | 2 | 11873 |  | 5 | [7 empty] | 2 | 1.774726e-06 |  | 7.397525e-10 |  |  |  |  | 0
|  | 3 | 11865 |  | 5 | [7 empty] | 3 | 1.77353e-06 |  | 7.397525e-10 |  |  |  |  | 0
|  | 4 | 11758 |  | 4 | [7 empty] | 4 | 1.757536e-06 |  | 5.91802e-10 |  |  |  |  | 0
|  | 5 | 11943 |  | 4 | [7 empty] | 5 | 1.785189e-06 |  | 5.91802e-10 |  |  |  |  | 0
3ml/min | C3H8 | 6 | [10 empty] | 6 | 0 |  | 0 |  |  |  |  | 0
27ml/min | N2 | 7 | [10 empty] | 7 | 0 |  | 0 |  |  |  |  | 0
|  | MÉDIA | 11859.6 |  | 4.6 |  |  |  | #DIV/0! |  | #DIV/0! |  | MÉDIA | 1.772723e-06 |  | 6.805723e-10 |  |  | #DIV/0! |  | 0
Fatores de resposta | Detector | mol/u.a. |  |  | Razao area propano/N2
C3H8 | FID1 | 1.494758e-10 |  | 1 | #DIV/0!
C3H6 | FID1 | 1.571807e-10 |  | 2 | #DIV/0!
C2H6 | FID1 | 1.479505e-10 |  | 3 | #DIV/0!
C2H4 | FID1 | 1.555768e-10 |  | 4 | #DIV/0!
CH4 | FID1 | 2.047818e-10 |  | 5 | #DIV/0!
CO2 | TCD2 | 1.272273e-10 |  | MEDIA | #DIV/0!
CO | TCD2 | 1.087274e-10
O2 | TCD2 | 1.267908e-10
N2 | TCD2 | 1.112824e-10
H2 | TCD3 | 9.805636e-11