## Tempos de retenção
Canal 1 - FID (tempo retenção em min)
metano | 2.7
eteno | 2.9
etano | 3.1
Propeno | 4.5
Propano | 4.7
Canal 2 - TCD He
CO | 2.2
CO2 | 2.5
H2O | 4.5
H2 | 4.9 | (pico negativo - sobrepõe-se à água)
O2 | 6.6
N2 | 7.2
Propeno | 8.2
Propano | 8.5

## Branco
|  | tempo | 4.6 |  | 3.1 |  |  | 2.5 |  |  |  | nº de mols
Obs: |  | Injeções | Propano (FID) | Propeno (FID) | Etano (FID) | Eteno (FID) | CH4 (FID) | CO2 (TCD2) | CO (TDC2) | O2 (TCD2) | H2 (TCD3) | Injeções | Propano (FID) | Propeno (FID) | Etano (FID) | Eteno (FID) | CH4 (FID) | CO2 (TCD2) | CO (TDC2) | O2 (TCD2) | H2 (TCD3)
Feito usando o bypass a 30 ml/min e razão 2:1 (CO2:C3H8) |  | 1 | 25746 |  | 11 |  |  | 44021 |  |  |  | 1 | 3.848403e-06 |  | 1.627456e-09 |  |  | 5.600674e-06
|  | 2 | 26273 |  | 12 |  |  | 45039 |  |  |  | 2 | 3.927177e-06 |  | 1.775406e-09 |  |  | 5.730191e-06
|  | 3 | 26125 |  | 12 |  |  | 44124 |  |  |  | 3 | 3.905054e-06 |  | 1.775406e-09 |  |  | 5.613778e-06
|  | 4 | 25838 |  | 12 |  |  | 44173 |  |  |  | 4 | 3.862155e-06 |  | 1.775406e-09 |  |  | 5.620013e-06
|  | 5 | 25709 |  | 11 |  |  | 44851 |  |  |  | 5 | 3.842872e-06 |  | 1.627456e-09 |  |  | 5.706273e-06
|  | 6 | 25754 |  | 11 |  |  | 45281 |  |  |  | 6 | 3.849599e-06 |  | 1.627456e-09 |  |  | 5.76098e-06
|  | 7 | 25848 |  | 11 |  |  | 44029 |  |  |  | 7 | 3.86365e-06 |  | 1.627456e-09 |  |  | 5.601692e-06
|  | MÉDIA | 25899 |  | 11.42857 |  |  | 44502.57 |  |  |  | MÉDIA | 3.871273e-06 |  | 1.690863e-09 |  |  | 5.661943e-06
Fatores de resposta | Detector | mol/u.a.
C3H8 | FID1 | 1.494758e-10
C3H6 | FID1 | 1.571807e-10
C2H6 | FID1 | 1.479505e-10
C2H4 | FID1 | 1.555768e-10
CH4 | FID1 | 1.479505e-10
CO2 | TCD2 | 1.272273e-10
CO | TCD2 | 1.087274e-10
O2 | TCD2 | 1.267908e-10
N2 | TCD2 | 1.112824e-10
H2 | TCD3 | 9.805636e-11

## P50
Data | 2022-06-28 |  |  | Injeção n° | Tempo (min) | Áreas (u.a.) | [8 empty] | Número de mols | [8 empty] | Conversão de C3H8 (%) | Conversão de CO2 (%) | Seletividades (%) | [5 empty] | Balanço de C (%) | Rendimento (%) | PRODUTIVIDADE (molproduto/Kgcat.h) | [5 empty] | PRODUTIVIDADE (gproduto/Kgcat.h) | [5 empty] | Soma de mols de C | Conversão C3H8(%)
Catalisador | P50 |  |  |  |  | Propano (FID) | Propeno (FID) | Etano (FID) | Eteno (FID) | CH4 (FID) | CO2 (TCD2) | CO (TDC2) | O2 (TCD2) | H2 (TCD3) | C3H8 | C3H6 | C2H6 | C2H4 | CH4 | CO2 | CO | O2 | H2 |  |  | Propeno | Etano | Eteno | CH4 | CO | H2 |  |  | Propeno | Etano | Eteno | CH4 | CO | H2 | Propeno | Etano | Eteno | CH4 | CO | H2
Massa (g) | 0.2009 |  |  | branco |  | 25680 |  |  |  |  | 44353 |  |  |  | 3.838538e-06 | 0 | 0 | 0 | 0 | 5.642914e-06 | 0 | 0 | 0
Pressão (atm) | 1 |  |  | branco |  | 24811 |  |  |  |  | 44361 |  |  |  | 3.708643e-06 | 0 | 0 | 0 | 0 | 5.643931e-06 | 0 | 0 | 0
|  |  |  | branco |  | 25927 |  |  |  |  | 46800 |  |  |  | 3.875458e-06 | 0 | 0 | 0 | 0 | 5.954239e-06 | 0 | 0 | 0
Fatores de resposta | Detector | mol/u.a. |  | 1 | 1 | 17078 | 1183 | 28 | 147 | 102 | 657 | 229 |  | 1270 | 2.552747e-06 | 1.859448e-07 | 2.515159e-09 | 2.286979e-08 | 1.509095e-08 | 8.358835e-08 | 2.489858e-08 | 0 | 1.245316e-07 | 34.05923 | 98.52368 | 49.47302 | 0.6691906 | 6.084806 | 4.015144 | 6.624592 | 33.13324 | 15.01378 | 16.85013 | 41.15975 | 0.5567421 | 5.062336 | 3.340453 | 5.511418 | 27.56565 | 1761.637 | 16.74124 | 141.9985 | 53.58086 | 154.3748 | 55.1313 | 7.321821e-07 | 8.726402
C3H8 | FID1 | 1.494758e-10 |  | 2 | 15 | 24009 | 522 | 17 | 177 | 97 | 42130 | 214 |  | 191 | 3.588764e-06 | 8.204833e-08 | 8.87703e-10 | 2.75371e-08 | 1.43512e-08 | 5.360087e-06 | 2.326767e-08 | 0 | 1.872876e-08 | 7.297579 | 5.331313 | 49.18352 | 0.5321298 | 16.507 | 8.602766 | 13.94771 | 11.22688 | 94.64169 | 3.589206 | 8.76734 | 0.09485622 | 2.942499 | 1.533509 | 2.486286 | 2.001277 | 375.2422 | 2.852327 | 82.53709 | 24.59748 | 69.64086 | 4.002554 | 5.700701e-06 | 34.61896
C3H6 | FID1 | 1.571807e-10 |  | 3 | 30 | 24218 | 454 | 17 | 186 | 101 | 42904 | 238 |  | 144 | 3.620004e-06 | 7.136004e-08 | 8.87703e-10 | 2.893729e-08 | 1.4943e-08 | 5.458561e-06 | 2.587713e-08 | 0 | 1.412012e-08 | 6.490598 | 3.592088 | 45.70691 | 0.5685838 | 18.53466 | 9.571161 | 16.57459 | 9.044093 | 96.20179 | 2.966652 | 7.246628 | 0.09014645 | 2.938588 | 1.517465 | 2.627828 | 1.433901 | 310.1557 | 2.710704 | 82.4274 | 24.34014 | 73.60547 | 2.867802 | 5.773111e-06 | 34.70852
C2H6 | FID1 | 1.479505e-10 |  | 4 | 45 | 24500 | 442 | 19 | 193 | 105 | 43139 | 240 |  | 135 | 3.662156e-06 | 6.947387e-08 | 1.183604e-09 | 3.002633e-08 | 1.55348e-08 | 5.48846e-06 | 2.609458e-08 | 0 | 1.323761e-08 | 5.401753 | 3.064028 | 44.66314 | 0.7609116 | 19.30323 | 9.986965 | 16.7756 | 8.510151 | 96.84391 | 2.412593 | 5.89323 | 0.1004011 | 2.54703 | 1.317764 | 2.213514 | 1.122901 | 252.2302 | 3.01906 | 71.4442 | 21.13693 | 62.00053 | 2.245802 | 5.80093e-06 | 34.55527
C2H4 | FID1 | 1.555768e-10 |  | 5 | 60 | 24485 | 457 | 22 | 208 | 114 | 43110 | 254 |  | 138 | 3.659914e-06 | 7.183158e-08 | 1.627456e-09 | 3.235998e-08 | 1.686636e-08 | 5.48477e-06 | 2.761677e-08 | 0 | 1.353178e-08 | 5.45967 | 3.129193 | 43.84415 | 0.9933569 | 19.7517 | 10.29479 | 16.85656 | 8.259448 | 96.85894 | 2.393746 | 5.847193 | 0.1324772 | 2.634148 | 1.372946 | 2.248044 | 1.101506 | 250.2599 | 3.983589 | 73.88786 | 22.02205 | 62.96772 | 2.203012 | 5.812723e-06 | 34.61506
CH4 | FID1 | 1.479505e-10 |  | 6 | 75 | 24303 | 443 | 18 | 205 | 112 | 43349 | 257 |  | 136 | 3.63271e-06 | 6.963105e-08 | 1.035654e-09 | 3.189325e-08 | 1.657046e-08 | 5.515177e-06 | 2.794295e-08 | 0 | 1.333566e-08 | 6.1624 | 2.592146 | 43.40844 | 0.645633 | 19.88245 | 10.33013 | 17.41981 | 8.313538 | 97.143 | 2.675002 | 6.534216 | 0.09718629 | 2.99288 | 1.554981 | 2.622182 | 1.251426 | 279.6644 | 2.922392 | 83.95027 | 24.94189 | 73.44731 | 2.502852 | 5.834442e-06 | 34.86877
CO2 | TCD2 | 1.272273e-10 |  | 7 | 90 | 24454 | 441 | 19 | 207 | 113 | 43372 | 257 |  | 136 | 3.65528e-06 | 6.931669e-08 | 1.183604e-09 | 3.22044e-08 | 1.671841e-08 | 5.518104e-06 | 2.794295e-08 | 0 | 1.333566e-08 | 5.579366 | 2.540463 | 43.13376 | 0.7365223 | 20.03986 | 10.40338 | 17.38808 | 8.298396 | 97.29692 | 2.40659 | 5.878568 | 0.1003784 | 2.731172 | 1.417845 | 2.369769 | 1.130963 | 251.6027 | 3.018378 | 76.60936 | 22.74223 | 66.37723 | 2.261926 | 5.837491e-06 | 34.74008
CO | TCD2 | 1.087274e-10 |  | 8 | 105 | 24416 | 439 | 17 | 209 | 114 | 43373 | 261 |  | 138 | 3.6496e-06 | 6.900233e-08 | 8.87703e-10 | 3.251555e-08 | 1.686636e-08 | 5.518231e-06 | 2.837786e-08 | 0 | 1.353178e-08 | 5.72609 | 2.538216 | 42.81031 | 0.5507472 | 20.17324 | 10.4642 | 17.60614 | 8.395362 | 97.2787 | 2.451357 | 5.987919 | 0.07703354 | 2.821651 | 1.463637 | 2.462588 | 1.174267 | 256.2829 | 2.316399 | 79.14732 | 23.47674 | 68.9771 | 2.348535 | 5.837288e-06 | 34.77456
O2 | TCD2 | 1.267908e-10 |  | 9 | 120 | 25057 | 441 | 16 | 211 | 115 | 43423 | 259 |  | 136 | 3.745414e-06 | 6.931669e-08 | 7.397525e-10 | 3.282671e-08 | 1.701431e-08 | 5.524592e-06 | 2.816041e-08 | 0 | 1.333566e-08 | 3.251091 | 2.425863 | 42.94887 | 0.4583533 | 20.33954 | 10.54213 | 17.44829 | 8.262825 | 97.82663 | 1.396307 | 3.410752 | 0.03639979 | 1.61525 | 0.8371951 | 1.385643 | 0.6561861 | 145.9802 | 1.094542 | 45.30776 | 13.42861 | 38.81185 | 1.312372 | 5.84485e-06 | 34.21824
N2 | TCD2 | 1.112824e-10 |  | 10 | 135 | 25149 | 434 | 16 | 208 | 114 | 43528 | 251 |  | 135 | 3.759166e-06 | 6.821642e-08 | 7.397525e-10 | 3.235998e-08 | 1.686636e-08 | 5.537951e-06 | 2.729059e-08 | 0 | 1.323761e-08 | 2.895865 | 2.189922 | 42.98162 | 0.4661012 | 20.38928 | 10.62711 | 17.19518 | 8.340715 | 98.05819 | 1.244689 | 3.040398 | 0.03297068 | 1.44228 | 0.7517315 | 1.216338 | 0.5899986 | 130.129 | 0.9914283 | 40.45596 | 12.05777 | 34.06963 | 1.179997 | 5.852957e-06 | 34.16697
H2 | TCD3 | 9.805636e-11 |  | 11 | 150 | 24266 | 413 | 15 | 200 | 110 | 43463 | 252 |  | 135 | 3.627179e-06 | 6.491563e-08 | 5.91802e-10 | 3.111536e-08 | 1.627456e-08 | 5.529681e-06 | 2.739931e-08 | 0 | 1.323761e-08 | 6.305263 | 2.335981 | 42.28087 | 0.3854527 | 20.26607 | 10.59995 | 17.84573 | 8.621924 | 97.27747 | 2.66592 | 6.512032 | 0.05936681 | 3.121348 | 1.632587 | 2.748571 | 1.327935 | 278.715 | 1.78516 | 87.5538 | 26.1867 | 76.98747 | 2.65587 | 5.831516e-06 | 34.89199
|  |  |  | 12 | 165 | 24732 | 416 | 15 | 202 | 111 | 43479 | 254 |  | 136 | 3.696835e-06 | 6.538717e-08 | 5.91802e-10 | 3.142652e-08 | 1.642251e-08 | 5.531717e-06 | 2.761677e-08 | 0 | 1.333566e-08 | 4.505965 | 2.300028 | 42.24512 | 0.3823494 | 20.30393 | 10.6102 | 17.84255 | 8.61586 | 97.64781 | 1.90355 | 4.649795 | 0.04208406 | 2.234794 | 1.167833 | 1.963876 | 0.9483221 | 199.0112 | 1.265468 | 62.68597 | 18.73204 | 55.00817 | 1.896644 | 5.835954e-06 | 34.4783
vazão C3H8 | 10 | mL/min |  | 13 | 180 | 24383 | 399 | 14 | 195 | 107 | 43531 | 242 |  | 135 | 3.644668e-06 | 6.27151e-08 | 4.438515e-10 | 3.033748e-08 | 1.58307e-08 | 5.538333e-06 | 2.631204e-08 | 0 | 1.323761e-08 | 5.853508 | 2.18318 | 42.12551 | 0.2981335 | 20.37758 | 10.63343 | 17.6737 | 8.891654 | 97.44279 | 2.46582 | 6.023248 | 0.04262814 | 2.913655 | 1.520404 | 2.527046 | 1.271359 | 257.795 | 1.281828 | 81.72802 | 24.38727 | 70.78256 | 2.542718 | 5.830183e-06 | 34.77761
| 0.6 | L/h |  | 14 | 195 | 24812 | 396 | 16 | 194 | 107 | 43576 | 239 |  | 133 | 3.708793e-06 | 6.224356e-08 | 7.397525e-10 | 3.01819e-08 | 1.58307e-08 | 5.544058e-06 | 2.598586e-08 | 0 | 1.30415e-08 | 4.197073 | 2.082063 | 42.04985 | 0.4997542 | 20.38997 | 10.69474 | 17.55525 | 8.810436 | 97.82348 | 1.764863 | 4.311023 | 0.05123567 | 2.090415 | 1.096443 | 1.799795 | 0.9032612 | 184.5118 | 1.540657 | 58.63615 | 17.58695 | 50.41225 | 1.806522 | 5.834448e-06 | 34.39955
| 0.02453688 | molC3H8/h |  | 15 | 210 | 23883 | 382 | 16 | 188 | 103 | 43621 | 240 |  | 135 | 3.56993e-06 | 6.004303e-08 | 7.397525e-10 | 2.924844e-08 | 1.52389e-08 | 5.549783e-06 | 2.609458e-08 | 0 | 1.323761e-08 | 7.784084 | 1.980945 | 41.52287 | 0.5115772 | 20.22681 | 10.53849 | 18.04576 | 9.154492 | 97.21915 | 3.232175 | 7.895221 | 0.09727207 | 3.845957 | 2.003805 | 3.431248 | 1.740649 | 337.9155 | 2.924971 | 107.8791 | 32.14103 | 96.10925 | 3.481298 | 5.831222e-06 | 35.25312
vazão CO2 | 20 | mL/min |  | 16 | 225 | 24602 | 386 | 16 | 191 | 105 | 43596 | 238 |  | 134 | 3.677403e-06 | 6.067175e-08 | 7.397525e-10 | 2.971517e-08 | 1.55348e-08 | 5.546602e-06 | 2.587713e-08 | 0 | 1.313955e-08 | 5.007915 | 2.037121 | 41.6478 | 0.5077992 | 20.39782 | 10.66378 | 17.76322 | 9.019576 | 97.69295 | 2.085687 | 5.094698 | 0.06211813 | 2.495228 | 1.304481 | 2.172942 | 1.103348 | 218.0531 | 1.867892 | 69.99114 | 20.92387 | 60.86409 | 2.206696 | 5.830939e-06 | 34.578
| 1.2 | L/h |  | 17 | 240 | 25182 | 387 | 17 | 192 | 105 | 43670 | 231 |  | 133 | 3.764099e-06 | 6.082893e-08 | 8.87703e-10 | 2.987075e-08 | 1.55348e-08 | 5.556017e-06 | 2.511604e-08 | 0 | 1.30415e-08 | 2.768447 | 1.870839 | 41.87022 | 0.6110302 | 20.56085 | 10.69303 | 17.28805 | 8.976818 | 98.2318 | 1.159155 | 2.831462 | 0.04132076 | 1.390422 | 0.7231133 | 1.1691 | 0.6070549 | 121.1866 | 1.242515 | 39.00134 | 11.59874 | 32.74649 | 1.21411 | 5.840672e-06 | 34.09025
| 0.04907376 | molCO2/h |  | 18 | 255 | 24739 | 383 | 16 | 191 | 105 | 43660 | 245 |  | 134 | 3.697881e-06 | 6.020021e-08 | 7.397525e-10 | 2.971517e-08 | 1.55348e-08 | 5.554745e-06 | 2.663822e-08 | 0 | 1.313955e-08 | 4.478937 | 1.89331 | 41.24214 | 0.5067919 | 20.35736 | 10.64263 | 18.24939 | 9.001684 | 97.9149 | 1.84721 | 4.512172 | 0.05544649 | 2.227234 | 1.164376 | 1.996608 | 0.9848456 | 193.1209 | 1.667276 | 62.47392 | 18.6766 | 55.92499 | 1.969691 | 5.838428e-06 | 34.48148
|  |  |  | 19 | 270 | 24259 | 375 | 16 | 188 | 103 | 43680 | 237 |  | 135 | 3.626133e-06 | 5.894276e-08 | 7.397525e-10 | 2.924844e-08 | 1.52389e-08 | 5.55729e-06 | 2.57684e-08 | 0 | 1.323761e-08 | 6.332291 | 1.848368 | 41.16808 | 0.516674 | 20.42833 | 10.64348 | 17.99773 | 9.245698 | 97.58327 | 2.606883 | 6.367822 | 0.07991842 | 3.159826 | 1.646319 | 2.783863 | 1.430112 | 272.5428 | 2.403147 | 88.63312 | 26.40696 | 77.97601 | 2.860223 | 5.835102e-06 | 34.91251
mol total (loop) |  | 8.167996e-06 |  | 20 | 285 | 24839 | 375 | 16 | 188 | 103 | 43751 | 233 |  | 133 | 3.712829e-06 | 5.894276e-08 | 7.397525e-10 | 2.924844e-08 | 1.52389e-08 | 5.566323e-06 | 2.533349e-08 | 0 | 1.30415e-08 | 4.092822 | 1.688827 | 41.35033 | 0.5189612 | 20.51876 | 10.6906 | 17.7723 | 9.149047 | 98.11771 | 1.692395 | 4.134007 | 0.05188325 | 2.051368 | 1.068795 | 1.776789 | 0.9146778 | 176.9355 | 1.560129 | 57.54086 | 17.14347 | 49.76785 | 1.829356 | 5.8437e-06 | 34.41076
fração C3H8 (entrada) |  | 0.3333333 |  | 21 | 300 | 24329 | 375 | 16 | 189 | 104 | 43730 | 238 |  | 137 | 3.636596e-06 | 5.894276e-08 | 7.397525e-10 | 2.940402e-08 | 1.538685e-08 | 5.563651e-06 | 2.587713e-08 | 0 | 1.343372e-08 | 6.06201 | 1.736015 | 40.9939 | 0.5144879 | 20.4501 | 10.70135 | 17.99719 | 9.342972 | 97.72879 | 2.485054 | 6.070232 | 0.07618356 | 3.028179 | 1.584618 | 2.664961 | 1.383474 | 259.8059 | 2.29084 | 84.94041 | 25.41727 | 74.64556 | 2.766949 | 5.842031e-06 | 34.87401
fração CO2 (entrada) |  | 0.6666667 |  | 22 | [10 empty] | 0 | 0 | -1.627456e-09 | 0 | 0 | 0 | 0 | 0 | 0 | 100 | 100 | 0 | 100 | 0 | 0 | 0 | 0 | -0.01546377 | 0 | 0 | 244.2696 | 0 | 0 | 0 | 0 | 0 | 7345.187 | 0 | 0 | 0 | 0 | -3.254911e-09 | 100
mol C3H8 (loop) |  | 2.722665e-06 |  | 23 | [10 empty] | 0 | 0 | -1.627456e-09 | 0 | 0 | 0 | 0 | 0 | 0 | 100 | 100 | 0 | 100 | 0 | 0 | 0 | 0 | -0.01546377 | 0 | 0 | 244.2696 | 0 | 0 | 0 | 0 | 0 | 7345.187 | 0 | 0 | 0 | 0 | -3.254911e-09 | 100
mol CO2 (loop) |  | 5.445331e-06 |  | 24 | [10 empty] | 0 | 0 | -1.627456e-09 | 0 | 0 | 0 | 0 | 0 | 0 | 100 | 100 | 0 | 100 | 0 | 0 | 0 | 0 | -0.01546377 | 0 | 0 | 244.2696 | 0 | 0 | 0 | 0 | 0 | 7345.187 | 0 | 0 | 0 | 0 | -3.254911e-09 | 100
média de 5 h
1.960319e-06 | 1028 | [22 empty] | 5.086047
1.913751e-09 | 1009
| 1036 |  | Tempo (h) | Seletividades (%) | [5 empty] | Conversão de C3H8 (%) | Conversão de CO2 (%) | Balanço de C (%) | Rendimento (%) | Produtividade (gC3H6/kgcat.h)
| 1024.333 |  |  | Propeno | Etano | Eteno | CH4 | CO | H2
|  |  | 1 | 45.84943 | 0.7137455 | 18.52415 | 9.61392 | 16.03862 | 9.260143 | 6.1624 | 3.779156 | 96.13658 | 2.840549 | 296.972
|  |  | 2 | 43.07534 | 0.5978139 | 20.10878 | 10.43496 | 17.46558 | 8.31753 | 5.179737 | 2.524172 | 97.38631 | 2.232314 | 233.3826
|  |  | 3 | 42.40828 | 0.3830092 | 20.33422 | 10.61767 | 17.63929 | 8.617538 | 4.89015 | 2.252278 | 97.60656 | 2.069995 | 216.4126
|  |  | 4 | 41.77268 | 0.5325402 | 20.39387 | 10.64751 | 17.66307 | 8.99033 | 4.93938 | 1.992742 | 97.74185 | 2.06047 | 215.4167
|  |  | 5 | 41.18861 | 0.5142288 | 20.43864 | 10.66952 | 18.00415 | 9.18485 | 5.241515 | 1.79163 | 97.83617 | 2.157886 | 225.6013

## P25
Data | 2022-06-27 |  |  | Injeção n° | Tempo (min) | Áreas (u.a.) | [8 empty] | Número de mols | [8 empty] | Conversão de C3H8 (%) | Conversão de CO2 (%) | Seletividades (%) | [5 empty] | Balanço de C (%) | Rendimento (%) | PRODUTIVIDADE (molproduto/Kgcat.h) | [5 empty] | PRODUTIVIDADE (gproduto/Kgcat.h)
Catalisador | P25 |  |  |  |  | Propano (FID) | Propeno (FID) | Etano (FID) | Eteno (FID) | CH4 | CO2 | CO | O2 | H2 | C3H8 | C3H6 | C2H6 | C2H4 | CH4 | CO2 | CO | O2 | H2 |  |  | Propeno | Etano | Eteno | CH4 | CO | H2 |  |  | Propeno | Etano | Eteno | CH4 | CO | H2 | Propeno | Etano | Eteno | CH4 | CO | H2
Massa (g) | 0.2005 |  |  | branco |  | 25680 |  |  |  |  | 44353 |  |  |  | 3.838538e-06 | 0 | 0 | 0 | 0 | 5.642914e-06 | 0 | 0 | 0
Pressão (atm) | 1 |  |  | branco |  | 24811 |  |  |  |  | 44361 |  |  |  | 3.708643e-06 | 0 | 0 | 0 | 0 | 5.643931e-06 | 0 | 0 | 0
|  |  |  | branco |  | 25927 |  |  |  |  | 46800 |  |  |  | 3.875458e-06 | 0 | 0 | 0 | 0 | 5.954239e-06 | 0 | 0 | 0
Fatores de resposta | Detector | mol/u.a. |  | 1 | 1 | 8016 | 929 | 7 | 133 | 56 | 3149 | 109 | 0 | 615 | 1.198198e-06 | 1.460209e-07 | -5.91802e-10 | 2.069172e-08 | 8.285228e-09 | 4.006388e-07 | 1.185129e-08 | 0 | 6.030466e-08 | 69.049 | 92.924 | 59.22279 | -0.2400216 | 8.392096 | 3.360303 | 4.806617 | 24.45822 | 12.57443 | 40.89274 | 100.0878 | -0.4056418 | 14.18283 | 5.678985 | 8.123289 | 41.33492 | 4283.758 | -12.19765 | 397.8283 | 91.09092 | 227.5333 | 82.66985
C3H8 | FID1 | 1.494758e-10 |  | 2 | 15 | 18077 | 1533 | 22 | 461 | 239 | 3192 | 533 | 0 | 1119 | 2.702073e-06 | 2.40958e-07 | 1.627456e-09 | 7.172091e-08 | 3.536017e-08 | 4.061096e-07 | 5.795172e-08 | 0 | 1.097251e-07 | 30.20194 | 92.82738 | 46.57604 | 0.3145794 | 13.86331 | 6.834952 | 11.20179 | 21.20933 | 21.79711 | 14.06687 | 34.42963 | 0.2325413 | 10.24794 | 5.052488 | 8.280513 | 15.67822 | 1473.588 | 6.992516 | 287.4548 | 81.0419 | 231.9372 | 31.35644
C3H6 | FID1 | 1.571807e-10 |  | 3 | 30 | 23478 | 540 | 17 | 226 | 123 | 41287 | 281 | 0 | 173 | 3.509392e-06 | 8.487758e-08 | 8.87703e-10 | 3.516036e-08 | 1.819791e-08 | 5.252835e-06 | 3.055241e-08 | 0 | 1.696375e-08 | 9.347851 | 7.225586 | 45.4767 | 0.4756239 | 18.83863 | 9.750289 | 16.36973 | 9.089035 | 92.98049 | 4.251094 | 10.40485 | 0.1088204 | 4.310186 | 2.230819 | 3.745313 | 2.079527 | 445.3274 | 3.27223 | 120.9007 | 35.78233 | 104.9062 | 4.159054
C2H6 | FID1 | 1.479505e-10 |  | 4 | 45 | 24653 | 453 | 17 | 217 | 117 | 42682 | 264 | 0 | 146 | 3.685026e-06 | 7.120286e-08 | 8.87703e-10 | 3.376017e-08 | 1.731021e-08 | 5.430317e-06 | 2.870404e-08 | 0 | 1.431623e-08 | 4.810997 | 4.090935 | 42.84652 | 0.5341777 | 20.31527 | 10.41647 | 17.27274 | 8.61483 | 96.22725 | 2.061344 | 5.045283 | 0.06290075 | 2.392174 | 1.226565 | 2.033907 | 1.014417 | 215.9381 | 1.891425 | 67.10047 | 19.6741 | 56.96974 | 2.028835
C2H4 | FID1 | 1.555768e-10 |  | 5 | 60 | 24651 | 435 | 17 | 215 | 117 | 43227 | 290 | 0 | 146 | 3.684727e-06 | 6.837361e-08 | 8.87703e-10 | 3.344902e-08 | 1.731021e-08 | 5.499656e-06 | 3.153096e-08 | 0 | 1.431623e-08 | 4.818719 | 2.866287 | 41.22177 | 0.5351873 | 20.16608 | 10.43615 | 19.0097 | 8.631112 | 97.23799 | 1.986361 | 4.861756 | 0.06312078 | 2.378417 | 1.230855 | 2.242032 | 1.017966 | 208.0832 | 1.898042 | 66.7146 | 19.74292 | 62.79932 | 2.035932
CH4 | FID1 | 1.479505e-10 |  | 6 | 75 | 24991 | 429 | 18 | 215 | 117 | 43308 | 263 | 0 | 144 | 3.735549e-06 | 6.743052e-08 | 1.035654e-09 | 3.344902e-08 | 1.731021e-08 | 5.509961e-06 | 2.859531e-08 | 0 | 1.412012e-08 | 3.505927 | 2.684275 | 41.63899 | 0.6395259 | 20.65508 | 10.68922 | 17.65788 | 8.719305 | 97.5814 | 1.459832 | 3.573041 | 0.05487771 | 1.772413 | 0.9172417 | 1.515222 | 0.7482035 | 152.9261 | 1.650173 | 49.71617 | 14.71256 | 42.44138 | 1.496407
CO2 | TCD2 | 1.272273e-10 |  | 7 | 90 | 24925 | 429 | 18 | 217 | 118 | 43311 | 270 | 0 | 146 | 3.725683e-06 | 6.743052e-08 | 1.035654e-09 | 3.376017e-08 | 1.745816e-08 | 5.510343e-06 | 2.935641e-08 | 0 | 1.431623e-08 | 3.760763 | 2.677534 | 41.27798 | 0.6339812 | 20.66648 | 10.68711 | 17.97069 | 8.76376 | 97.55588 | 1.552367 | 3.799525 | 0.05835624 | 1.902293 | 0.9837195 | 1.654153 | 0.8066802 | 162.6197 | 1.754772 | 53.35932 | 15.77886 | 46.33283 | 1.61336
CO | TCD2 | 1.087274e-10 |  | 8 | 105 | 24539 | 417 | 17 | 212 | 116 | 43421 | 271 | 0 | 146 | 3.667986e-06 | 6.554435e-08 | 8.87703e-10 | 3.298229e-08 | 1.716226e-08 | 5.524338e-06 | 2.946513e-08 | 0 | 1.431623e-08 | 5.251168 | 2.430357 | 40.87378 | 0.5535759 | 20.56791 | 10.70247 | 18.3746 | 8.927669 | 97.46081 | 2.146351 | 5.253342 | 0.07114888 | 2.643511 | 1.375545 | 2.361613 | 1.147437 | 224.843 | 2.139447 | 74.15048 | 22.06374 | 66.14879 | 2.294875
O2 | TCD2 | 1.267908e-10 |  | 9 | 120 | 24650 | 415 | 17 | 212 | 116 | 43499 | 267 | 0 | 146 | 3.684578e-06 | 6.522999e-08 | 8.87703e-10 | 3.298229e-08 | 1.716226e-08 | 5.534261e-06 | 2.903022e-08 | 0 | 1.431623e-08 | 4.82258 | 2.255086 | 40.8687 | 0.5561746 | 20.66447 | 10.75271 | 18.18837 | 8.969579 | 97.67338 | 1.970926 | 4.823977 | 0.06564862 | 2.439151 | 1.269207 | 2.146882 | 1.058733 | 206.4662 | 1.974054 | 68.41818 | 20.35807 | 60.13418 | 2.117466
N2 | TCD2 | 1.112824e-10 |  | 10 | 135 | 24837 | 415 | 17 | 213 | 117 | 43632 | 279 | 0 | 147 | 3.71253e-06 | 6.522999e-08 | 8.87703e-10 | 3.313786e-08 | 1.731021e-08 | 5.551183e-06 | 3.033495e-08 | 0 | 1.441428e-08 | 4.100544 | 1.956227 | 40.43641 | 0.5502917 | 20.54233 | 10.73069 | 18.80479 | 8.935489 | 98.06954 | 1.658113 | 4.058346 | 0.05522929 | 2.061704 | 1.076971 | 1.887318 | 0.8967984 | 173.6972 | 1.660745 | 57.83078 | 17.27462 | 52.86378 | 1.793597
H2 | TCD3 | 9.805636e-11 |  | 11 | 150 | 24248 | 410 | 17 | 211 | 116 | 43464 | 265 | 0 | 148 | 3.624488e-06 | 6.444409e-08 | 8.87703e-10 | 3.282671e-08 | 1.716226e-08 | 5.529808e-06 | 2.881277e-08 | 0 | 1.451234e-08 | 6.374764 | 2.333734 | 40.62135 | 0.55955 | 20.69181 | 10.81797 | 18.16169 | 9.147632 | 97.31613 | 2.589515 | 6.338016 | 0.08730477 | 3.228476 | 1.687892 | 2.833709 | 1.427275 | 271.2671 | 2.625254 | 90.55876 | 27.07379 | 79.3722 | 2.854551
|  |  |  | 12 | 165 | 24561 | 410 | 17 | 211 | 116 | 43618 | 276 | 0 | 149 | 3.671274e-06 | 6.444409e-08 | 8.87703e-10 | 3.282671e-08 | 1.716226e-08 | 5.549401e-06 | 3.000877e-08 | 0 | 1.46104e-08 | 5.166223 | 1.987686 | 40.29268 | 0.5550228 | 20.5244 | 10.73044 | 18.76253 | 9.134928 | 97.8347 | 2.08161 | 5.094884 | 0.07018089 | 2.595246 | 1.356831 | 2.372463 | 1.155083 | 218.061 | 2.110339 | 72.79665 | 21.76356 | 66.45268 | 2.310166
vazão C3H8 | 10 | mL/min |  | 13 | 180 | 25017 | 414 | 18 | 214 | 117 | 43525 | 270 | 0 | 149 | 3.739435e-06 | 6.507281e-08 | 1.035654e-09 | 3.329344e-08 | 1.731021e-08 | 5.537569e-06 | 2.935641e-08 | 0 | 1.46104e-08 | 3.405537 | 2.196663 | 40.49866 | 0.6445485 | 20.72048 | 10.77317 | 18.27023 | 9.092915 | 97.99153 | 1.379197 | 3.37568 | 0.05372497 | 1.727111 | 0.8979744 | 1.522876 | 0.7579206 | 144.4791 | 1.61551 | 48.44547 | 14.40351 | 42.65576 | 1.515841
| 0.6 | L/h |  | 14 | 195 | 24871 | 415 | 17 | 215 | 118 | 43596 | 277 | 0 | 150 | 3.717612e-06 | 6.522999e-08 | 8.87703e-10 | 3.344902e-08 | 1.745816e-08 | 5.546602e-06 | 3.01175e-08 | 0 | 1.470845e-08 | 3.969265 | 2.037121 | 40.30254 | 0.5484699 | 20.66657 | 10.78657 | 18.60818 | 9.087661 | 98.03037 | 1.599715 | 3.915412 | 0.05328413 | 2.007768 | 1.047921 | 1.807795 | 0.8828709 | 167.5796 | 1.602254 | 56.31789 | 16.80866 | 50.63633 | 1.765742
| 0.02453688 | molC3H8/h |  | 15 | 210 | 24275 | 405 | 17 | 210 | 115 | 43525 | 271 | 0 | 151 | 3.628524e-06 | 6.365818e-08 | 8.87703e-10 | 3.267113e-08 | 1.701431e-08 | 5.537569e-06 | 2.946513e-08 | 0 | 1.480651e-08 | 6.270512 | 2.196663 | 40.16214 | 0.5600545 | 20.61232 | 10.73438 | 18.58964 | 9.341471 | 97.44789 | 2.518372 | 6.163889 | 0.08595443 | 3.163478 | 1.64746 | 2.853048 | 1.433684 | 263.8145 | 2.58465 | 88.73555 | 26.42526 | 79.91386 | 2.867367
vazão CO2 | 20 | mL/min |  | 16 | 225 | 24677 | 407 | 17 | 211 | 116 | 43656 | 269 | 0 | 152 | 3.688613e-06 | 6.397255e-08 | 8.87703e-10 | 3.282671e-08 | 1.716226e-08 | 5.554236e-06 | 2.924768e-08 | 0 | 1.490457e-08 | 4.718329 | 1.902298 | 40.23394 | 0.5582987 | 20.64554 | 10.79377 | 18.3946 | 9.373855 | 97.9729 | 1.898369 | 4.64639 | 0.06447476 | 2.384237 | 1.246512 | 2.124288 | 1.082534 | 198.8655 | 1.938756 | 66.87784 | 19.99405 | 59.50132 | 2.165067
| 1.2 | L/h |  | 17 | 240 | 24321 | 402 | 17 | 209 | 115 | 43548 | 275 | 0 | 152 | 3.6354e-06 | 6.318664e-08 | 8.87703e-10 | 3.251555e-08 | 1.701431e-08 | 5.540496e-06 | 2.990004e-08 | 0 | 1.490457e-08 | 6.092899 | 2.14498 | 39.88834 | 0.5603874 | 20.52635 | 10.74076 | 18.87524 | 9.408925 | 97.52475 | 2.430356 | 5.948465 | 0.08356941 | 3.061053 | 1.601747 | 2.814825 | 1.403133 | 254.5943 | 2.512932 | 85.86252 | 25.69202 | 78.84326 | 2.806267
| 0.04907376 | molCO2/h |  | 18 | 255 | 24342 | 405 | 17 | 211 | 116 | 43513 | 268 | 0 | 154 | 3.638539e-06 | 6.365818e-08 | 8.87703e-10 | 3.282671e-08 | 1.716226e-08 | 5.536043e-06 | 2.913895e-08 | 0 | 1.510068e-08 | 6.011815 | 2.223628 | 40.09346 | 0.5590968 | 20.67505 | 10.8092 | 18.35241 | 9.510772 | 97.47265 | 2.410345 | 5.899485 | 0.08226736 | 3.042196 | 1.590502 | 2.700435 | 1.399447 | 252.498 | 2.47378 | 85.3336 | 25.51166 | 75.6392 | 2.798893
|  |  |  | 19 | 270 | 24436 | 402 | 17 | 209 | 115 | 43524 | 260 | 0 | 154 | 3.65259e-06 | 6.318664e-08 | 8.87703e-10 | 3.251555e-08 | 1.701431e-08 | 5.537442e-06 | 2.826913e-08 | 0 | 1.510068e-08 | 5.648867 | 2.19891 | 40.25293 | 0.5655095 | 20.71397 | 10.83893 | 18.0088 | 9.619859 | 97.53965 | 2.273834 | 5.565367 | 0.0781873 | 2.863912 | 1.49859 | 2.489895 | 1.330041 | 238.1977 | 2.351092 | 80.33274 | 24.03738 | 69.74195 | 2.660082
mol total (loop) |  | 8.167996e-06 |  | 20 | 285 | 24391 | 403 | 17 | 210 | 115 | 43688 | 260 | 0 | 153 | 3.645863e-06 | 6.334382e-08 | 8.87703e-10 | 3.267113e-08 | 1.701431e-08 | 5.558307e-06 | 2.826913e-08 | 0 | 1.500262e-08 | 5.822619 | 1.830392 | 40.29794 | 0.5647371 | 20.78465 | 10.82413 | 17.9842 | 9.544338 | 97.8073 | 2.346396 | 5.742966 | 0.08048216 | 2.962075 | 1.542575 | 2.562975 | 1.360189 | 245.7989 | 2.420099 | 83.08622 | 24.7429 | 71.78894 | 2.720377
fração C3H8 (entrada) |  | 0.3333333 |  | 21 | 300 | 24678 | 412 | 17 | 215 | 118 | 43565 | 266 | 0 | 156 | 3.688763e-06 | 6.475845e-08 | 8.87703e-10 | 3.344902e-08 | 1.745816e-08 | 5.542658e-06 | 2.89215e-08 | 0 | 1.529679e-08 | 4.714468 | 2.10678 | 40.27978 | 0.5521516 | 20.8053 | 10.85898 | 17.98918 | 9.51461 | 97.81781 | 1.898977 | 4.647878 | 0.06371269 | 2.400721 | 1.253016 | 2.075769 | 1.097889 | 198.9292 | 1.915841 | 67.34021 | 20.09838 | 58.14229 | 2.195779
fração CO2 (entrada) |  | 0.6666667 |  | 22 | [10 empty] | 0 | 0 | -1.627456e-09 | 0 | 0 | 0 | 0 | 0 | 0 | 100 | 100 | 0 | 100 | 0 | 0 | 0 | 0 | -0.01546377 | 0 | 0 | 244.7569 | 0 | 0 | 0 | 0 | 0 | 7359.84 | 0 | 0 | 0 | 0
mol C3H8 (loop) |  | 2.722665e-06 |  | 23 | [10 empty] | 0 | 0 | -1.627456e-09 | 0 | 0 | 0 | 0 | 0 | 0 | 100 | 100 | 0 | 100 | 0 | 0 | 0 | 0 | -0.01546377 | 0 | 0 | 244.7569 | 0 | 0 | 0 | 0 | 0 | 7359.84 | 0 | 0 | 0 | 0
mol CO2 (loop) |  | 5.445331e-06 |  | 24 | [10 empty] | 0 | 0 | -1.627456e-09 | 0 | 0 | 0 | 0 | 0 | 0 | 100 | 100 | 0 | 100 | 0 | 0 | 0 | 0 | -0.01546377 | 0 | 0 | 244.7569 | 0 | 0 | 0 | 0 | 0 | 7359.84 | 0 | 0 | 0 | 0
Média de 5h
1.960319e-06 | 1028 | [22 empty] | 4.967941
1.913751e-09 | 1009
| 1036 |  | Tempo (h) | Seletividades (%) | [5 empty] | Conversão de C3H8 (%) | Conversão de CO2 (%) | Balanço de C (%) | Rendimento (%) | Produtividade (gC3H6/kgcat.h)
| 1024.333 |  |  | Propeno | Etano | Eteno | CH4 | CO | H2
|  |  | 1 | 44.03025 | 0.4648921 | 18.29582 | 9.359465 | 15.96349 | 11.88608 | 6.325856 | 2.866287 | 77.06071 | 5.591416 | 289.7829
|  |  | 2 | 41.16486 | 0.5958144 | 20.63849 | 10.70788 | 18.04789 | 8.845078 | 5.036874 | 2.511813 | 97.56787 | 1.782369 | 186.7138
|  |  | 3 | 40.46227 | 0.5773532 | 20.61976 | 10.76307 | 18.49981 | 9.077741 | 4.761767 | 2.118577 | 97.80297 | 1.927109 | 201.8761
|  |  | 4 | 40.14674 | 0.5568026 | 20.61269 | 10.76387 | 18.61692 | 9.302978 | 5.262751 | 2.070266 | 97.74398 | 2.111703 | 221.2135
|  |  | 5 | 40.23103 | 0.5603737 | 20.74474 | 10.83281 | 18.08365 | 9.547395 | 5.549442 | 2.089927 | 97.65935 | 2.232388 | 233.8559

## P12.5
Data | 2022-06-29 |  |  | Injeção n° | Tempo (min) | Áreas (u.a.) | [8 empty] | Número de mols | [8 empty] | Conversão de C3H8 (%) | Conversão de CO2 (%) | Seletividades (%) | [5 empty] | Balanço de C (%) | Rendimento (%) | PRODUTIVIDADE (molproduto/Kgcat.h) | [5 empty] | PRODUTIVIDADE (gproduto/Kgcat.h)
Catalisador | P12.5 |  |  |  |  | Propano (FID) | Propeno (FID) | Etano (FID) | Eteno (FID) | CH4 (FID) | CO2 (TCD2) | CO (TDC2) | O2 (TCD2) | H2 (TCD3) | C3H8 | C3H6 | C2H6 | C2H4 | CH4 | CO2 | CO | O2 | H2 |  |  | Propeno | Etano | Eteno | CH4 | CO | H2 |  |  | Propeno | Etano | Eteno | CH4 | CO | H2 | Propeno | Etano | Eteno | CH4 | CO | H2
Massa (g) | 0.2004 |  |  | branco |  | 25680 |  |  |  |  | 44353 |  |  |  | 3.838538e-06 | 0 | 0 | 0 | 0 | 5.642914e-06 | 0 | 0 | 0
Pressão (atm) | 1 |  |  | branco |  | 24811 |  |  |  |  | 44361 |  |  |  | 3.708643e-06 | 0 | 0 | 0 | 0 | 5.643931e-06 | 0 | 0 | 0
|  |  |  | branco |  | 25927 |  |  |  |  | 46800 |  |  |  | 3.875458e-06 | 0 | 0 | 0 | 0 | 5.954239e-06 | 0 | 0 | 0
Fatores de resposta | Detector | mol/u.a. |  | 1 | 1 | 14408 | 1568 | 90 | 250 | 209 | 560 | 484 |  | 3627 | 2.153647e-06 | 2.464593e-07 | 1.168809e-08 | 3.88942e-08 | 3.092166e-08 | 7.12473e-08 | 5.262408e-08 | 0 | 3.556504e-07 | 44.36851 | 98.74165 | 33.47551 | 1.587543 | 5.282832 | 4.199955 | 7.147701 | 48.30646 | 14.08951 | 14.85258 | 36.37087 | 1.724852 | 5.739754 | 4.563217 | 7.765919 | 52.48457 | 1556.673 | 51.86631 | 161.0001 | 73.194 | 217.5234 | 104.9691
C3H8 | FID1 | 1.494758e-10 |  | 2 | 15 | 24336 | 484 | 23 | 194 | 106 | 40194 | 235 |  | 151 | 3.637642e-06 | 7.607546e-08 | 1.775406e-09 | 3.01819e-08 | 1.568275e-08 | 5.113775e-06 | 2.555095e-08 | 0 | 1.480651e-08 | 6.034982 | 9.681624 | 46.36684 | 1.082083 | 18.39541 | 9.558401 | 15.57292 | 9.024344 | 91.42001 | 2.798231 | 6.852281 | 0.1599146 | 2.718549 | 1.412579 | 2.301429 | 1.333654 | 293.2776 | 4.808633 | 76.2553 | 22.65777 | 64.46302 | 2.667308
C3H6 | FID1 | 1.571807e-10 |  | 3 | 30 | 24996 | 449 | 20 | 197 | 107 | 42707 | 238 |  | 119 | 3.736296e-06 | 7.057414e-08 | 1.331555e-09 | 3.064863e-08 | 1.58307e-08 | 5.433497e-06 | 2.587713e-08 | 0 | 1.166871e-08 | 3.486621 | 4.034759 | 45.25989 | 0.8539391 | 19.65527 | 10.15239 | 16.59526 | 7.483257 | 96.42645 | 1.578041 | 3.864291 | 0.07290936 | 1.678168 | 0.8668112 | 1.416904 | 0.6389208 | 165.3917 | 2.192384 | 47.07261 | 13.90365 | 39.68748 | 1.277842
C2H6 | FID1 | 1.479505e-10 |  | 4 | 45 | 24858 | 440 | 19 | 199 | 108 | 43131 | 252 |  | 118 | 3.715669e-06 | 6.915951e-08 | 1.183604e-09 | 3.095979e-08 | 1.597865e-08 | 5.487442e-06 | 2.739931e-08 | 0 | 1.157065e-08 | 4.01946 | 3.082005 | 44.26166 | 0.7574992 | 19.81407 | 10.22624 | 17.53539 | 7.405144 | 97.11594 | 1.77908 | 4.356593 | 0.07455925 | 1.950263 | 1.00655 | 1.725976 | 0.7288747 | 186.4622 | 2.241997 | 54.70486 | 16.14506 | 48.34459 | 1.457749
C2H4 | FID1 | 1.555768e-10 |  | 5 | 60 | 23903 | 421 | 19 | 194 | 106 | 43193 | 245 |  | 120 | 3.572919e-06 | 6.617308e-08 | 1.183604e-09 | 3.01819e-08 | 1.568275e-08 | 5.49533e-06 | 2.663822e-08 | 0 | 1.176676e-08 | 7.706861 | 2.942687 | 43.64221 | 0.7806059 | 19.90545 | 10.34303 | 17.56834 | 7.76037 | 96.51353 | 3.363445 | 8.236371 | 0.1473198 | 3.756654 | 1.951987 | 3.315582 | 1.464575 | 352.5167 | 4.429905 | 105.3741 | 31.30987 | 92.86946 | 2.92915
CH4 | FID1 | 1.479505e-10 |  | 6 | 75 | 25738 | 452 | 15 | 211 | 116 | 42502 | 201 |  | 126 | 3.847207e-06 | 7.104568e-08 | 5.91802e-10 | 3.282671e-08 | 1.716226e-08 | 5.407416e-06 | 2.185421e-08 | 0 | 1.23551e-08 | 0.6216456 | 4.495406 | 45.5901 | 0.3797601 | 21.06494 | 11.01304 | 14.02388 | 7.928284 | 96.55919 | 0.2834089 | 0.6940089 | 0.005781011 | 0.3206673 | 0.1676493 | 0.2134826 | 0.1206907 | 29.70358 | 0.173835 | 8.994719 | 2.689095 | 5.979649 | 0.2413813
CO2 | TCD2 | 1.272273e-10 |  | 7 | 90 | 25704 | 451 | 16 | 212 | 116 | 42712 | 254 |  | 118 | 3.842125e-06 | 7.08885e-08 | 7.397525e-10 | 3.298229e-08 | 1.716226e-08 | 5.434133e-06 | 2.761677e-08 | 0 | 1.157065e-08 | 0.7529248 | 4.023524 | 44.04101 | 0.4595872 | 20.49096 | 10.66242 | 17.15751 | 7.188516 | 97.00011 | 0.3315957 | 0.8120083 | 0.008473663 | 0.377803 | 0.196589 | 0.3163425 | 0.1325386 | 34.75396 | 0.254803 | 10.59738 | 3.153287 | 8.860754 | 0.2650773
CO | TCD2 | 1.087274e-10 |  | 8 | 105 | 25114 | 447 | 17 | 212 | 116 | 42977 | 261 |  | 131 | 3.753934e-06 | 7.025977e-08 | 8.87703e-10 | 3.298229e-08 | 1.716226e-08 | 5.467849e-06 | 2.837786e-08 | 0 | 1.284538e-08 | 3.031005 | 3.428052 | 43.23272 | 0.5462275 | 20.29488 | 10.5604 | 17.46166 | 7.904108 | 97.07093 | 1.310386 | 3.208861 | 0.04054262 | 1.506346 | 0.783824 | 1.296056 | 0.5866664 | 137.3392 | 1.219117 | 42.25302 | 12.57254 | 36.30253 | 1.173333
O2 | TCD2 | 1.267908e-10 |  | 9 | 120 | 25250 | 435 | 17 | 206 | 113 | 42710 | 252 |  | 130 | 3.774263e-06 | 6.837361e-08 | 8.87703e-10 | 3.204882e-08 | 1.671841e-08 | 5.433879e-06 | 2.739931e-08 | 0 | 1.274733e-08 | 2.505888 | 4.028018 | 43.22651 | 0.5612151 | 20.2616 | 10.56955 | 17.32213 | 8.058993 | 96.64524 | 1.083208 | 2.652549 | 0.03443838 | 1.243332 | 0.6485895 | 1.062954 | 0.4945317 | 113.5291 | 1.035562 | 34.87546 | 10.40337 | 29.77336 | 0.9890633
N2 | TCD2 | 1.112824e-10 |  | 10 | 135 | 24679 | 428 | 16 | 203 | 112 | 43161 | 255 |  | 135 | 3.688912e-06 | 6.727334e-08 | 7.397525e-10 | 3.158209e-08 | 1.657046e-08 | 5.491259e-06 | 2.77255e-08 | 0 | 1.323761e-08 | 4.710607 | 3.014593 | 42.81415 | 0.4707939 | 20.0995 | 10.54578 | 17.64508 | 8.424689 | 97.04904 | 2.016806 | 4.938736 | 0.05430743 | 2.318535 | 1.216486 | 2.035411 | 0.9718122 | 211.3779 | 1.633024 | 65.03492 | 19.51244 | 57.01186 | 1.943624
H2 | TCD3 | 9.805636e-11 |  | 11 | 150 | 24225 | 442 | 19 | 210 | 115 | 43295 | 265 |  | 135 | 3.62105e-06 | 6.947387e-08 | 1.183604e-09 | 3.267113e-08 | 1.701431e-08 | 5.508307e-06 | 2.881277e-08 | 0 | 1.323761e-08 | 6.46357 | 2.713487 | 42.78124 | 0.7288503 | 20.11852 | 10.47722 | 17.74259 | 8.151573 | 97.01646 | 2.765196 | 6.771385 | 0.1153619 | 3.184345 | 1.658327 | 2.808284 | 1.290225 | 289.8153 | 3.468933 | 89.32089 | 26.59957 | 78.66003 | 2.58045
|  |  |  | 12 | 165 | 24452 | 412 | 16 | 196 | 108 | 43450 | 244 |  | 133 | 3.654981e-06 | 6.475845e-08 | 7.397525e-10 | 3.049306e-08 | 1.597865e-08 | 5.528027e-06 | 2.652949e-08 | 0 | 1.30415e-08 | 5.587088 | 2.365192 | 42.73331 | 0.4881537 | 20.122 | 10.54412 | 17.50649 | 8.605924 | 97.36411 | 2.387548 | 5.846605 | 0.06678728 | 2.753013 | 1.442605 | 2.39517 | 1.177429 | 250.2347 | 2.008293 | 77.22201 | 23.13939 | 67.0887 | 2.354858
vazão C3H8 | 10 | mL/min |  | 13 | 180 | 25313 | 420 | 15 | 201 | 110 | 43461 | 240 |  | 134 | 3.78368e-06 | 6.60159e-08 | 5.91802e-10 | 3.127094e-08 | 1.627456e-08 | 5.529427e-06 | 2.609458e-08 | 0 | 1.313955e-08 | 2.262636 | 2.340475 | 43.03869 | 0.385822 | 20.38691 | 10.6101 | 17.01222 | 8.566256 | 98.00547 | 0.9738087 | 2.384653 | 0.02137732 | 1.129582 | 0.5878762 | 0.9425994 | 0.4746323 | 102.0632 | 0.6428159 | 31.68477 | 9.429535 | 26.40221 | 0.9492647
| 0.6 | L/h |  | 14 | 195 | 24488 | 409 | 14 | 196 | 108 | 43447 | 244 |  | 135 | 3.660363e-06 | 6.428691e-08 | 4.438515e-10 | 3.049306e-08 | 1.597865e-08 | 5.527646e-06 | 2.652949e-08 | 0 | 1.323761e-08 | 5.448087 | 2.371934 | 42.58269 | 0.2940006 | 20.19815 | 10.58402 | 17.57274 | 8.768395 | 97.37919 | 2.319942 | 5.681052 | 0.03922328 | 2.69468 | 1.412038 | 2.344419 | 1.169811 | 243.149 | 1.179444 | 75.58577 | 22.64909 | 65.66717 | 2.339622
| 0.02453688 | molC3H8/h |  | 15 | 210 | 24158 | 399 | 13 | 192 | 105 | 43512 | 242 |  | 137 | 3.611036e-06 | 6.27151e-08 | 2.95901e-10 | 2.987075e-08 | 1.55348e-08 | 5.535915e-06 | 2.631204e-08 | 0 | 1.343372e-08 | 6.722267 | 2.225875 | 42.32865 | 0.1997141 | 20.16083 | 10.48499 | 17.75893 | 9.066895 | 97.23849 | 2.845445 | 6.967898 | 0.03287578 | 3.318759 | 1.725979 | 2.923372 | 1.49254 | 298.226 | 0.9885748 | 93.0912 | 27.6847 | 81.88366 | 2.98508
vazão CO2 | 20 | mL/min |  | 16 | 225 | 25153 | 399 | 13 | 193 | 106 | 43629 | 234 |  | 135 | 3.759764e-06 | 6.27151e-08 | 2.95901e-10 | 3.002633e-08 | 1.568275e-08 | 5.550801e-06 | 2.544222e-08 | 0 | 1.323761e-08 | 2.88042 | 1.962968 | 42.54758 | 0.2007471 | 20.37065 | 10.6396 | 17.26068 | 8.980744 | 98.14844 | 1.225549 | 3.001113 | 0.01415979 | 1.436853 | 0.7504687 | 1.21749 | 0.6334608 | 128.4476 | 0.4257848 | 40.30374 | 12.03752 | 34.10188 | 1.266922
| 1.2 | L/h |  | 17 | 240 | 24704 | 393 | 16 | 190 | 105 | 43541 | 237 |  | 136 | 3.692649e-06 | 6.177202e-08 | 7.397525e-10 | 2.95596e-08 | 1.55348e-08 | 5.539605e-06 | 2.57684e-08 | 0 | 1.333566e-08 | 4.614078 | 2.16071 | 42.10478 | 0.5042269 | 20.14828 | 10.58877 | 17.56415 | 9.089798 | 97.66785 | 1.942747 | 4.757381 | 0.05697215 | 2.276537 | 1.196415 | 1.984557 | 1.027048 | 203.6159 | 1.713152 | 63.85685 | 19.1905 | 55.58745 | 2.054096
| 0.04907376 | molCO2/h |  | 18 | 255 | 24146 | 384 | 16 | 186 | 102 | 43594 | 236 |  | 137 | 3.609242e-06 | 6.035739e-08 | 7.397525e-10 | 2.893729e-08 | 1.509095e-08 | 5.546348e-06 | 2.565967e-08 | 0 | 1.343372e-08 | 6.768601 | 2.041616 | 41.85127 | 0.5129377 | 20.06485 | 10.46393 | 17.79219 | 9.314821 | 97.34719 | 2.832746 | 6.9368 | 0.08501884 | 3.325727 | 1.734384 | 2.949035 | 1.543921 | 296.8951 | 2.556517 | 93.28664 | 27.81953 | 82.60246 | 3.087842
|  |  |  | 19 | 270 | 24796 | 384 | 16 | 186 | 102 | 43632 | 232 |  | 134 | 3.706401e-06 | 6.035739e-08 | 7.397525e-10 | 2.893729e-08 | 1.509095e-08 | 5.551183e-06 | 2.522476e-08 | 0 | 1.313955e-08 | 4.258852 | 1.956227 | 42.06392 | 0.515544 | 20.16681 | 10.5171 | 17.5795 | 9.15714 | 97.87149 | 1.79144 | 4.386861 | 0.05376627 | 2.103203 | 1.096832 | 1.833372 | 0.9550013 | 187.7577 | 1.616752 | 58.99485 | 17.59318 | 51.35274 | 1.910003
mol total (loop) |  | 8.167996e-06 |  | 20 | 285 | 24463 | 390 | 16 | 189 | 104 | 43572 | 237 |  | 138 | 3.656626e-06 | 6.130047e-08 | 7.397525e-10 | 2.940402e-08 | 1.538685e-08 | 5.543549e-06 | 2.57684e-08 | 0 | 1.353178e-08 | 5.544616 | 2.091051 | 41.94891 | 0.5062246 | 20.12165 | 10.52947 | 17.63373 | 9.260014 | 97.54709 | 2.325906 | 5.695656 | 0.06873317 | 2.732037 | 1.42965 | 2.394238 | 1.257288 | 243.7741 | 2.066806 | 76.63364 | 22.93158 | 67.06262 | 2.514576
fração C3H8 (entrada) |  | 0.3333333 |  | 21 | 300 | 24475 | 395 | 16 | 192 | 105 | 43543 | 239 |  | 140 | 3.658419e-06 | 6.208638e-08 | 7.397525e-10 | 2.987075e-08 | 1.55348e-08 | 5.539859e-06 | 2.598586e-08 | 0 | 1.372789e-08 | 5.498282 | 2.156216 | 41.96573 | 0.5000172 | 20.19038 | 10.50036 | 17.56449 | 9.279023 | 97.5164 | 2.307394 | 5.650325 | 0.06732301 | 2.718462 | 1.413783 | 2.364907 | 1.249341 | 241.8339 | 2.024403 | 76.25285 | 22.67708 | 66.24105 | 2.498681
fração CO2 (entrada) |  | 0.6666667 |  | 22 | [10 empty] | 0 | 0 | -1.627456e-09 | 0 | 0 | 0 | 0 | 0 | 0 | 100 | 100 | 0 | 100 | 0 | 0 | 0 | 0 | -0.01546377 | 0 | 0 | 244.879 | 0 | 0 | 0 | 0 | 0 | 7363.513 | 0 | 0 | 0 | 0
mol C3H8 (loop) |  | 2.722665e-06 |  | 23 | [10 empty] | 0 | 0 | -1.627456e-09 | 0 | 0 | 0 | 0 | 0 | 0 | 100 | 100 | 0 | 100 | 0 | 0 | 0 | 0 | -0.01546377 | 0 | 0 | 244.879 | 0 | 0 | 0 | 0 | 0 | 7363.513 | 0 | 0 | 0 | 0
mol CO2 (loop) |  | 5.445331e-06 |  | 24 | [10 empty] | 0 | 0 | -1.627456e-09 | 0 | 0 | 0 | 0 | 0 | 0 | 100 | 100 | 0 | 100 | 0 | 0 | 0 | 0 | -0.01546377 | 0 | 0 | 244.879 | 0 | 0 | 0 | 0 | 0 | 7363.513 | 0 | 0 | 0 | 0
média de 5 h
1.960319e-06 | 1028 | [22 empty] | 4.433966
1.913751e-09 | 1009
| 1036 |  | Tempo (h) | Seletividades (%) | [5 empty] | Conversão de C3H8 (%) | Conversão de CO2 (%) | Balanço de C (%) | Rendimento (%) | Produtividade (gC3H6/kgcat.h)
| 1024.333 |  |  | Propeno | Etano | Eteno | CH4 | CO | H2
|  |  | 1 | 44.88265 | 0.8685318 | 19.44255 | 10.07001 | 16.81797 | 7.918279 | 5.311981 | 3.35315 | 95.36898 | 2.379699 | 249.412
|  |  | 2 | 44.02258 | 0.4866975 | 20.5281 | 10.70135 | 16.49129 | 7.769975 | 3.031005 | 3.99375 | 96.81887 | 1.310386 | 137.3392
|  |  | 3 | 42.84185 | 0.518405 | 20.18173 | 10.54431 | 17.47659 | 8.437111 | 4.755975 | 2.608437 | 97.35877 | 2.03584 | 213.3728
|  |  | 4 | 42.39092 | 0.2996722 | 20.21948 | 10.57434 | 17.53912 | 8.976458 | 4.916213 | 2.180372 | 97.60849 | 2.083421 | 218.3596
|  |  | 5 | 41.95746 | 0.5086809 | 20.13592 | 10.50271 | 17.64248 | 9.252749 | 5.517588 | 2.061277 | 97.57054 | 2.314371 | 242.5652

## P0
Data | 2022-06-30 |  |  | Injeção n° | Tempo (min) | Áreas (u.a.) | [8 empty] | Número de mols | [8 empty] | Conversão de C3H8 (%) | Conversão de CO2 (%) | Seletividades (%) | [5 empty] | Balanço de C (%) | Rendimento (%) | PRODUTIVIDADE (molproduto/Kgcat.h) | [5 empty] | PRODUTIVIDADE (gproduto/Kgcat.h)
Catalisador | P0 |  |  |  |  | Propano (FID) | Propeno (FID) | Etano (FID) | Eteno (FID) | CH4 (FID) | CO2 (TCD2) | CO (TDC2) | O2 (TCD2) | H2 (TCD3) | C3H8 | C3H6 | C2H6 | C2H4 | CH4 | CO2 | CO | O2 | H2 |  |  | Propeno | Etano | Eteno | CH4 | CO | H2 |  |  | Propeno | Etano | Eteno | CH4 | CO | H2 | Propeno | Etano | Eteno | CH4 | CO | H2
Massa (g) | 0.2009 |  |  | branco |  | 25680 |  |  |  |  | 44353 |  |  |  | 3.838538e-06 | 0 | 0 | 0 | 0 | 5.642914e-06 | 0 | 0 | 0
Pressão (atm) | 1 |  |  | branco |  | 24811 |  |  |  |  | 44361 |  |  |  | 3.708643e-06 | 0 | 0 | 0 | 0 | 5.643931e-06 | 0 | 0 | 0
|  |  |  | branco |  | 25927 |  |  |  |  | 46800 |  |  |  | 3.875458e-06 | 0 | 0 | 0 | 0 | 5.954239e-06 | 0 | 0 | 0
Fatores de resposta | Detector | mol/u.a. |  | 1 | 1 | 12514 | 1287 | 43 | 319 | 445 | 4541 | 1034 |  | 1408 | 1.87054e-06 | 2.022916e-07 | 4.734416e-09 | 4.9629e-08 | 6.583797e-08 | 5.777393e-07 | 1.124242e-07 | 0 | 1.380634e-07 | 51.68153 | 89.7961 | 35.30514 | 0.8262788 | 8.661553 | 11.49044 | 19.62094 | 24.09565 | 21.13944 | 18.24624 | 44.57001 | 1.043113 | 10.93454 | 14.50579 | 24.76992 | 30.41889 | 1907.596 | 31.36641 | 306.7139 | 232.6729 | 693.8055 | 60.83778
C3H8 | FID1 | 1.494758e-10 |  | 2 | 15 | 23109 | 420 | 18 | 167 | 92 | 39645 | 268 |  | 123 | 3.454235e-06 | 6.60159e-08 | 1.035654e-09 | 2.598133e-08 | 1.361145e-08 | 5.043927e-06 | 2.913895e-08 | 0 | 1.206093e-08 | 10.77262 | 10.91526 | 44.65234 | 0.7005033 | 17.57345 | 9.206615 | 19.70923 | 8.157866 | 89.48002 | 4.810225 | 11.74992 | 0.184332 | 4.624318 | 2.422649 | 5.186331 | 2.146679 | 502.8965 | 5.542864 | 129.7121 | 38.8593 | 145.2691 | 4.293359
C3H6 | FID1 | 1.571807e-10 |  | 3 | 30 | 24905 | 409 | 20 | 176 | 96 | 42850 | 212 |  | 108 | 3.722694e-06 | 6.428691e-08 | 1.331555e-09 | 2.738152e-08 | 1.420325e-08 | 5.451691e-06 | 2.305022e-08 | 0 | 1.059009e-08 | 3.837986 | 3.713429 | 45.6442 | 0.945414 | 19.44109 | 10.08442 | 16.36583 | 7.519044 | 96.49673 | 1.751818 | 4.279159 | 0.08863288 | 1.822609 | 0.9454174 | 1.534302 | 0.7049128 | 183.148 | 2.665191 | 51.12417 | 15.16449 | 42.9758 | 1.409826
C2H6 | FID1 | 1.479505e-10 |  | 4 | 45 | 24691 | 402 | 17 | 178 | 97 | 43206 | 220 |  | 113 | 3.690706e-06 | 6.318664e-08 | 8.87703e-10 | 2.769267e-08 | 1.43512e-08 | 5.496984e-06 | 2.392004e-08 | 0 | 1.108037e-08 | 4.664273 | 2.913475 | 44.77555 | 0.6290474 | 19.62368 | 10.1696 | 16.9503 | 7.851812 | 96.99833 | 2.088454 | 5.101458 | 0.07166989 | 2.235805 | 1.158663 | 1.931216 | 0.8945883 | 218.3424 | 2.155114 | 62.71433 | 18.58496 | 54.09336 | 1.789177
C2H4 | FID1 | 1.555768e-10 |  | 5 | 60 | 24998 | 398 | 17 | 179 | 97 | 43341 | 215 |  | 114 | 3.736595e-06 | 6.255792e-08 | 8.87703e-10 | 2.784825e-08 | 1.43512e-08 | 5.514159e-06 | 2.33764e-08 | 0 | 1.117842e-08 | 3.478899 | 2.610122 | 44.62052 | 0.6331695 | 19.86325 | 10.23624 | 16.67362 | 7.973205 | 97.45188 | 1.552303 | 3.791803 | 0.05380606 | 1.687957 | 0.8698647 | 1.416906 | 0.6775543 | 162.2892 | 1.617948 | 47.3472 | 13.95263 | 39.68754 | 1.355109
CH4 | FID1 | 1.479505e-10 |  | 6 | 75 | 24804 | 400 | 18 | 183 | 100 | 43424 | 225 |  | 119 | 3.707597e-06 | 6.287228e-08 | 1.035654e-09 | 2.847056e-08 | 1.479505e-08 | 5.524719e-06 | 2.446367e-08 | 0 | 1.166871e-08 | 4.227962 | 2.423616 | 43.87277 | 0.7226872 | 19.86698 | 10.3241 | 17.07094 | 8.142515 | 97.49526 | 1.854924 | 4.531016 | 0.07463643 | 2.051787 | 1.066235 | 1.763023 | 0.8409286 | 193.9275 | 2.244318 | 57.55264 | 17.10241 | 49.38228 | 1.681857
CO2 | TCD2 | 1.272273e-10 |  | 7 | 90 | 24978 | 400 | 16 | 184 | 100 | 43472 | 222 |  | 122 | 3.733606e-06 | 6.287228e-08 | 7.397525e-10 | 2.862613e-08 | 1.479505e-08 | 5.530826e-06 | 2.413749e-08 | 0 | 1.196288e-08 | 3.556122 | 2.315757 | 43.9256 | 0.5168267 | 19.99959 | 10.33653 | 16.86361 | 8.35784 | 97.69988 | 1.562048 | 3.815608 | 0.04489427 | 1.73727 | 0.8978855 | 1.464862 | 0.7260058 | 163.308 | 1.349971 | 48.73041 | 14.40208 | 41.03077 | 1.452012
CO | TCD2 | 1.087274e-10 |  | 8 | 105 | 25281 | 410 | 14 | 189 | 104 | 42748 | 236 |  | 126 | 3.778897e-06 | 6.444409e-08 | 4.438515e-10 | 2.940402e-08 | 1.538685e-08 | 5.438714e-06 | 2.565967e-08 | 0 | 1.23551e-08 | 2.386193 | 3.942629 | 43.63364 | 0.3005219 | 19.9088 | 10.41809 | 17.37359 | 8.365361 | 96.64438 | 1.041183 | 2.543293 | 0.01751665 | 1.160433 | 0.6072437 | 1.012662 | 0.4875953 | 108.8529 | 0.5267255 | 32.55014 | 9.740189 | 28.36465 | 0.9751907
O2 | TCD2 | 1.267908e-10 |  | 9 | 120 | 25144 | 418 | 15 | 194 | 106 | 42781 | 237 |  | 130 | 3.758419e-06 | 6.570153e-08 | 5.91802e-10 | 3.01819e-08 | 1.568275e-08 | 5.442912e-06 | 2.57684e-08 | 0 | 1.274733e-08 | 2.91517 | 3.868476 | 43.60517 | 0.3927706 | 20.0313 | 10.40842 | 17.10212 | 8.460219 | 96.62746 | 1.271165 | 3.10507 | 0.0279687 | 1.426404 | 0.7411706 | 1.217821 | 0.6024416 | 132.897 | 0.8410188 | 40.01063 | 11.88838 | 34.11116 | 1.204883
N2 | TCD2 | 1.112824e-10 |  | 10 | 135 | 25166 | 402 | 15 | 187 | 103 | 42840 | 233 |  | 124 | 3.761707e-06 | 6.318664e-08 | 5.91802e-10 | 2.909286e-08 | 1.52389e-08 | 5.450419e-06 | 2.533349e-08 | 0 | 1.215899e-08 | 2.830225 | 3.7359 | 43.39662 | 0.4064499 | 19.98099 | 10.46609 | 17.39905 | 8.350799 | 96.71525 | 1.228222 | 3.000173 | 0.02809942 | 1.381362 | 0.7235602 | 1.202863 | 0.5773224 | 128.4074 | 0.8449497 | 38.7472 | 11.60591 | 33.69218 | 1.154645
H2 | TCD3 | 9.805636e-11 |  | 11 | 150 | 23735 | 382 | 14 | 176 | 96 | 44785 | 217 |  | 134 | 3.547807e-06 | 6.004303e-08 | 4.438515e-10 | 2.738152e-08 | 1.420325e-08 | 5.697876e-06 | 2.359385e-08 | 0 | 1.313955e-08 | 8.355535 | -0.6346343 | 43.25709 | 0.3197661 | 19.7266 | 10.23252 | 16.99783 | 9.466191 | 99.15381 | 3.614361 | 8.828786 | 0.06526436 | 4.026206 | 2.08846 | 3.469263 | 1.932053 | 377.872 | 1.962499 | 112.9351 | 33.49889 | 97.17407 | 3.864105
|  |  |  | 12 | 165 | 24605 | 396 | 16 | 184 | 101 | 43529 | 227 |  | 132 | 3.677851e-06 | 6.224356e-08 | 7.397525e-10 | 2.862613e-08 | 1.4943e-08 | 5.538078e-06 | 2.468113e-08 | 0 | 1.294344e-08 | 4.996332 | 2.187675 | 43.17162 | 0.5130863 | 19.85485 | 10.36434 | 17.11863 | 8.977464 | 97.54523 | 2.156998 | 5.268889 | 0.06261972 | 2.423189 | 1.264918 | 2.089246 | 1.095656 | 225.5085 | 1.882975 | 67.97047 | 20.28929 | 58.51979 | 2.191313
vazão C3H8 | 10 | mL/min |  | 13 | 180 | 24355 | 388 | 19 | 181 | 99 | 43549 | 224 |  | 133 | 3.640482e-06 | 6.098611e-08 | 1.183604e-09 | 2.81594e-08 | 1.46471e-08 | 5.540623e-06 | 2.435494e-08 | 0 | 1.30415e-08 | 5.96162 | 2.142733 | 42.83555 | 0.8313422 | 19.77866 | 10.28786 | 17.10648 | 9.160112 | 97.3889 | 2.553693 | 6.237895 | 0.1210636 | 2.880253 | 1.498162 | 2.491118 | 1.333934 | 266.9819 | 3.640382 | 80.79108 | 24.03052 | 69.77621 | 2.667869
| 0.6 | L/h |  | 14 | 195 | 24899 | 386 | 13 | 178 | 97 | 43555 | 220 |  | 132 | 3.721797e-06 | 6.067175e-08 | 2.95901e-10 | 2.769267e-08 | 1.43512e-08 | 5.541386e-06 | 2.392004e-08 | 0 | 1.294344e-08 | 3.861153 | 2.129251 | 43.37569 | 0.2115467 | 19.79816 | 10.26002 | 17.10101 | 9.253576 | 97.76132 | 1.674802 | 4.091032 | 0.01995229 | 1.867288 | 0.9676861 | 1.612903 | 0.8727624 | 175.0962 | 0.5999654 | 52.37742 | 15.52168 | 45.1774 | 1.745525
| 0.02453688 | molC3H8/h |  | 15 | 210 | 24350 | 371 | 13 | 171 | 94 | 43642 | 214 |  | 131 | 3.639735e-06 | 5.831404e-08 | 2.95901e-10 | 2.660364e-08 | 1.390735e-08 | 5.552455e-06 | 2.326767e-08 | 0 | 1.284538e-08 | 5.980926 | 1.933757 | 43.12085 | 0.2188067 | 19.6723 | 10.28391 | 17.20549 | 9.498636 | 97.49204 | 2.579026 | 6.299777 | 0.03196675 | 2.874041 | 1.502437 | 2.513651 | 1.387711 | 269.6304 | 0.9612401 | 80.61686 | 24.09909 | 70.40735 | 2.775422
vazão CO2 | 20 | mL/min |  | 16 | 225 | 24750 | 376 | 16 | 175 | 96 | 43591 | 214 |  | 133 | 3.699525e-06 | 5.909994e-08 | 7.397525e-10 | 2.722594e-08 | 1.420325e-08 | 5.545966e-06 | 2.326767e-08 | 0 | 1.30415e-08 | 4.436465 | 2.048357 | 42.95739 | 0.5376966 | 19.78945 | 10.32377 | 16.91234 | 9.479343 | 97.70169 | 1.90579 | 4.655264 | 0.05826983 | 2.14457 | 1.118781 | 1.832779 | 1.02727 | 199.2453 | 1.752174 | 60.15519 | 17.94524 | 51.33615 | 2.05454
| 1.2 | L/h |  | 17 | 240 | 24731 | 359 | 13 | 167 | 92 | 43665 | 206 |  | 130 | 3.696685e-06 | 5.642787e-08 | 2.95901e-10 | 2.598133e-08 | 1.361145e-08 | 5.555381e-06 | 2.239785e-08 | 0 | 1.274733e-08 | 4.509827 | 1.882074 | 42.92342 | 0.2250853 | 19.76342 | 10.35392 | 17.03755 | 9.696607 | 97.77282 | 1.935772 | 4.728502 | 0.0247957 | 2.177165 | 1.140602 | 1.876879 | 1.068191 | 202.3799 | 0.7456067 | 61.06947 | 18.29526 | 52.57138 | 2.136383
| 0.04907376 | molCO2/h |  | 18 | 255 | 24823 | 357 | 12 | 167 | 92 | 43687 | 207 |  | 130 | 3.710437e-06 | 5.611351e-08 | 1.479505e-10 | 2.598133e-08 | 1.361145e-08 | 5.55818e-06 | 2.250658e-08 | 0 | 1.274733e-08 | 4.154601 | 1.832639 | 42.79941 | 0.1128462 | 19.81672 | 10.38185 | 17.16642 | 9.722757 | 97.8767 | 1.778145 | 4.343466 | 0.01145211 | 2.011085 | 1.053594 | 1.742122 | 0.9867068 | 185.9004 | 0.3443649 | 56.41093 | 16.89965 | 48.79683 | 1.973414
|  |  |  | 19 | 270 | 24749 | 359 | 13 | 168 | 92 | 43692 | 209 |  | 131 | 3.699376e-06 | 5.642787e-08 | 2.95901e-10 | 2.613691e-08 | 1.361145e-08 | 5.558816e-06 | 2.272403e-08 | 0 | 1.284538e-08 | 4.440326 | 1.821404 | 42.73494 | 0.2240969 | 19.79446 | 10.30846 | 17.20976 | 9.728289 | 97.84069 | 1.897571 | 4.635188 | 0.02430637 | 2.146979 | 1.118093 | 1.866634 | 1.055166 | 198.386 | 0.7308926 | 60.22277 | 17.93421 | 52.28441 | 2.110332
mol total (loop) |  | 8.167996e-06 |  | 20 | 285 | 24922 | 358 | 15 | 168 | 92 | 43733 | 207 |  | 131 | 3.725235e-06 | 5.627069e-08 | 5.91802e-10 | 2.613691e-08 | 1.361145e-08 | 5.564033e-06 | 2.250658e-08 | 0 | 1.284538e-08 | 3.772346 | 1.729274 | 42.64133 | 0.4484612 | 19.80627 | 10.31461 | 17.05524 | 9.734093 | 98.03686 | 1.608579 | 3.929268 | 0.04132433 | 1.825087 | 0.9504597 | 1.571589 | 0.896967 | 168.1727 | 1.242623 | 51.19369 | 15.24537 | 44.0202 | 1.793934
fração C3H8 (entrada) |  | 0.3333333 |  | 21 | 300 | 25186 | 367 | 16 | 172 | 94 | 43736 | 209 |  | 133 | 3.764697e-06 | 5.768532e-08 | 7.397525e-10 | 2.675921e-08 | 1.390735e-08 | 5.564414e-06 | 2.272403e-08 | 0 | 1.30415e-08 | 2.753002 | 1.722533 | 42.77512 | 0.5485452 | 19.84263 | 10.31265 | 16.85045 | 9.670599 | 98.25113 | 1.1776 | 2.876519 | 0.03688828 | 1.334367 | 0.6934996 | 1.13315 | 0.6503233 | 123.115 | 1.109231 | 37.42899 | 11.12373 | 31.73953 | 1.300647
fração CO2 (entrada) |  | 0.6666667 |  | 22 | [10 empty] | 0 | 0 | -1.627456e-09 | 0 | 0 | 0 | 0 | 0 | 0 | 100 | 100 | 0 | 100 | 0 | 0 | 0 | 0 | -0.01546377 | 0 | 0 | 244.2696 | 0 | 0 | 0 | 0 | 0 | 7345.187 | 0 | 0 | 0 | 0
mol C3H8 (loop) |  | 2.722665e-06 |  | 23 | [10 empty] | 0 | 0 | -1.627456e-09 | 0 | 0 | 0 | 0 | 0 | 0 | 100 | 100 | 0 | 100 | 0 | 0 | 0 | 0 | -0.01546377 | 0 | 0 | 244.2696 | 0 | 0 | 0 | 0 | 0 | 7345.187 | 0 | 0 | 0 | 0
mol CO2 (loop) |  | 5.445331e-06 |  | 24 | [10 empty] | 0 | 0 | -1.627456e-09 | 0 | 0 | 0 | 0 | 0 | 0 | 100 | 100 | 0 | 100 | 0 | 0 | 0 | 0 | -0.01546377 | 0 | 0 | 244.2696 | 0 | 0 | 0 | 0 | 0 | 7345.187 | 0 | 0 | 0 | 0
média de 5 h
1.960319e-06 | 1028 | [22 empty] | 4.271571
1.913751e-09 | 1009
| 1036 |  | Tempo (h) | Seletividades (%) | [5 empty] | Conversão de C3H8 (%) | Conversão de CO2 (%) | Balanço de C (%) | Rendimento (%) | Produtividade (gC3H6/kgcat.h)
| 1024.333 |  |  | Propeno | Etano | Eteno | CH4 | CO | H2
|  |  | 1 | 44.92315 | 0.7270336 | 19.12537 | 9.924218 | 17.42475 | 7.875481 | 5.688444 | 3.079009 | 95.10674 | 2.5507 | 266.669
|  |  | 2 | 43.7593 | 0.4832016 | 19.95167 | 10.37179 | 17.10257 | 8.331484 | 3.892042 | 3.13762 | 97.11674 | 1.708486 | 178.6178
|  |  | 3 | 43.16522 | 0.5176611 | 19.83528 | 10.3377 | 17.1555 | 8.988642 | 5.535928 | 1.857918 | 97.7008 | 2.388318 | 249.6925
|  |  | 4 | 43.09434 | 0.2982838 | 19.75583 | 10.30541 | 17.0641 | 9.48204 | 4.697093 | 1.99836 | 97.68197 | 2.023847 | 211.588
|  |  | 5 | 42.7377 | 0.3334874 | 19.81502 | 10.32939 | 17.07047 | 9.713935 | 4.122424 | 1.776462 | 98.00134 | 1.761431 | 184.153

## C0
Data | 2022-07-06 |  |  | Injeção n° | Tempo (min) | Áreas (u.a.) | [8 empty] | Número de mols | [8 empty] | Conversão de C3H8 (%) | Conversão de CO2 (%) | Seletividades (%) | [5 empty] | Balanço de C (%) | Rendimento (%) | PRODUTIVIDADE (molproduto/Kgcat.h) | [5 empty] | PRODUTIVIDADE (gproduto/Kgcat.h)
Catalisador | C0 |  |  |  |  | Propano (FID) | Propeno (FID) | Etano (FID) | Eteno (FID) | CH4 (FID) | CO2 (TCD2) | CO (TDC2) | O2 (TCD2) | H2 (TCD3) | C3H8 | C3H6 | C2H6 | C2H4 | CH4 | CO2 | CO | O2 | H2 |  |  | Propeno | Etano | Eteno | CH4 | CO | H2 |  |  | Propeno | Etano | Eteno | CH4 | CO | H2 | Propeno | Etano | Eteno | CH4 | CO | H2
Massa (g) | 0.2005 |  |  | branco |  | 25680 |  |  |  |  | 44353 |  |  |  | 3.838538e-06 | 0 | 0 | 0 | 0 | 5.642914e-06 | 0 | 0 | 0
Pressão (atm) | 1 |  |  | branco |  | 24811 |  |  |  |  | 44361 |  |  |  | 3.708643e-06 | 0 | 0 | 0 | 0 | 5.643931e-06 | 0 | 0 | 0
|  |  |  | branco |  | 25927 |  |  |  |  | 46800 |  |  |  | 3.875458e-06 | 0 | 0 | 0 | 0 | 5.954239e-06 | 0 | 0 | 0
Fatores de resposta | Detector | mol/u.a. |  | 1 | 15 | 19582 | 502 | 13 | 109 | 60 | 558 | 47 |  | 307 | 2.927034e-06 | 7.890471e-08 | 2.95901e-10 | 1.695787e-08 | 8.87703e-09 | 7.099285e-08 | 5.110189e-09 | 0 | 3.01033e-08 | 24.3909 | 98.74614 | 56.26044 | 0.2109826 | 12.09126 | 6.329478 | 3.643655 | 21.46418 | 15.65606 | 13.72243 | 33.5866 | 0.1259533 | 7.218292 | 3.778599 | 2.175204 | 12.81378 | 1437.506 | 3.787415 | 202.4731 | 60.60872 | 60.92747 | 25.62756
C3H8 | FID1 | 1.494758e-10 |  | 2 | 30 | 24454 | 511 | 20 | 198 | 108 | 41123 | 263 |  | 185 | 3.65528e-06 | 8.031934e-08 | 1.331555e-09 | 3.080421e-08 | 1.597865e-08 | 5.231969e-06 | 2.859531e-08 | 0 | 1.814043e-08 | 5.579366 | 7.594104 | 45.85235 | 0.760152 | 17.58537 | 9.121825 | 16.32437 | 10.35593 | 93.25786 | 2.558271 | 6.261544 | 0.1038055 | 2.401438 | 1.245666 | 2.229237 | 1.414193 | 267.9941 | 3.121431 | 67.36034 | 19.98048 | 62.44092 | 2.828387
C3H6 | FID1 | 1.571807e-10 |  | 3 | 45 | 25443 | 439 | 20 | 193 | 105 | 42751 | 234 |  | 188 | 3.803112e-06 | 6.900233e-08 | 1.331555e-09 | 3.002633e-08 | 1.55348e-08 | 5.439095e-06 | 2.544222e-08 | 0 | 1.84346e-08 | 1.760686 | 3.935888 | 43.18805 | 0.8334101 | 18.79325 | 9.723118 | 15.9241 | 11.53808 | 96.79987 | 0.7604058 | 1.861146 | 0.03591498 | 0.8098765 | 0.419008 | 0.686233 | 0.4972219 | 79.65703 | 1.079963 | 22.71704 | 6.720889 | 19.22139 | 0.9944437
C2H6 | FID1 | 1.479505e-10 |  | 4 | 60 | 24913 | 418 | 19 | 189 | 104 | 42947 | 237 |  | 191 | 3.72389e-06 | 6.570153e-08 | 1.183604e-09 | 2.940402e-08 | 1.538685e-08 | 5.464032e-06 | 2.57684e-08 | 0 | 1.872876e-08 | 3.807097 | 3.495464 | 42.06967 | 0.7578792 | 18.82783 | 9.85243 | 16.49989 | 11.99231 | 96.75845 | 1.601633 | 3.920107 | 0.07062019 | 1.754402 | 0.9180625 | 1.537482 | 1.117459 | 167.7806 | 2.123549 | 49.21098 | 14.72572 | 43.06486 | 2.234918
C2H4 | FID1 | 1.555768e-10 |  | 5 | 75 | 24836 | 429 | 23 | 198 | 108 | 42968 | 248 |  | 199 | 3.71238e-06 | 6.743052e-08 | 1.775406e-09 | 3.080421e-08 | 1.597865e-08 | 5.466704e-06 | 2.69644e-08 | 0 | 1.951322e-08 | 4.104406 | 3.448276 | 41.50428 | 1.092783 | 18.96036 | 9.835051 | 16.59691 | 12.01062 | 96.79447 | 1.703504 | 4.169444 | 0.109779 | 1.904723 | 0.9880112 | 1.667295 | 1.206564 | 178.4522 | 3.301055 | 53.42747 | 15.8477 | 46.70094 | 2.413129
CH4 | FID1 | 1.479505e-10 |  | 6 | 90 | 24220 | 409 | 17 | 190 | 104 | 43091 | 246 |  | 198 | 3.620303e-06 | 6.428691e-08 | 8.87703e-10 | 2.95596e-08 | 1.538685e-08 | 5.482353e-06 | 2.674695e-08 | 0 | 1.941516e-08 | 6.482876 | 3.171887 | 41.13489 | 0.5680094 | 18.91413 | 9.845496 | 17.11441 | 12.42306 | 96.53333 | 2.666724 | 6.526991 | 0.09012768 | 3.001159 | 1.562213 | 2.715593 | 1.971203 | 279.3552 | 2.710139 | 84.1825 | 25.0579 | 76.06377 | 3.942407
CO2 | TCD2 | 1.272273e-10 |  | 7 | 105 | 24350 | 415 | 19 | 194 | 106 | 43084 | 250 |  | 200 | 3.639735e-06 | 6.522999e-08 | 1.183604e-09 | 3.01819e-08 | 1.568275e-08 | 5.481462e-06 | 2.718186e-08 | 0 | 1.961127e-08 | 5.980926 | 3.187617 | 41.00674 | 0.744071 | 18.97381 | 9.858941 | 17.08784 | 12.3286 | 96.63658 | 2.452583 | 6.002866 | 0.1089225 | 2.777525 | 1.443224 | 2.501442 | 1.80475 | 256.9227 | 3.275301 | 77.90957 | 23.14931 | 70.0654 | 3.6095
CO | TCD2 | 1.087274e-10 |  | 8 | 120 | 24520 | 419 | 19 | 197 | 108 | 43190 | 256 |  | 202 | 3.665146e-06 | 6.585871e-08 | 1.183604e-09 | 3.064863e-08 | 1.597865e-08 | 5.494948e-06 | 2.783422e-08 | 0 | 1.980738e-08 | 5.32453 | 2.949428 | 40.82712 | 0.7337395 | 18.99969 | 9.905483 | 17.25498 | 12.27899 | 96.97045 | 2.173852 | 5.320653 | 0.09562206 | 2.476069 | 1.290898 | 2.248696 | 1.600217 | 227.7239 | 2.875355 | 69.45374 | 20.706 | 62.98598 | 3.200433
O2 | TCD2 | 1.267908e-10 |  | 9 | 135 | 24573 | 417 | 17 | 197 | 108 | 43162 | 258 |  | 202 | 3.673068e-06 | 6.554435e-08 | 8.87703e-10 | 3.064863e-08 | 1.597865e-08 | 5.491386e-06 | 2.805168e-08 | 0 | 1.980738e-08 | 5.119889 | 3.012346 | 40.73142 | 0.5516479 | 19.04607 | 9.929662 | 17.43224 | 12.30896 | 96.95611 | 2.085403 | 5.104169 | 0.06912855 | 2.386717 | 1.244314 | 2.184483 | 1.542471 | 218.4584 | 2.078696 | 66.94741 | 19.9588 | 61.18736 | 3.084941
N2 | TCD2 | 1.112824e-10 |  | 10 | 150 | 24665 | 414 | 15 | 197 | 108 | 43205 | 252 |  | 201 | 3.68682e-06 | 6.507281e-08 | 5.91802e-10 | 3.064863e-08 | 1.597865e-08 | 5.496857e-06 | 2.739931e-08 | 0 | 1.970933e-08 | 4.764663 | 2.915722 | 40.82346 | 0.3712673 | 19.22743 | 10.02422 | 17.18897 | 12.36466 | 97.08507 | 1.9451 | 4.760767 | 0.0432966 | 2.242273 | 1.169008 | 2.004551 | 1.441947 | 203.7608 | 1.301929 | 62.89575 | 18.75089 | 56.14746 | 2.883893
H2 | TCD3 | 9.805636e-11 |  | 11 | 165 | 24877 | 413 | 16 | 197 | 108 | 43204 | 249 |  | 200 | 3.718509e-06 | 6.491563e-08 | 7.397525e-10 | 3.064863e-08 | 1.597865e-08 | 5.496729e-06 | 2.707313e-08 | 0 | 1.961127e-08 | 3.946098 | 2.917969 | 40.8359 | 0.4653495 | 19.27986 | 10.05155 | 17.03065 | 12.33669 | 97.22982 | 1.611425 | 3.944073 | 0.04494508 | 1.862116 | 0.9708137 | 1.64488 | 1.19152 | 168.8063 | 1.351499 | 52.23236 | 15.57185 | 46.07308 | 2.383041
|  |  |  | 12 | 180 | 24895 | 410 | 16 | 196 | 108 | 43339 | 246 |  | 201 | 3.721199e-06 | 6.444409e-08 | 7.397525e-10 | 3.049306e-08 | 1.597865e-08 | 5.513905e-06 | 2.674695e-08 | 0 | 1.970933e-08 | 3.876598 | 2.614616 | 40.75855 | 0.4678667 | 19.28575 | 10.10592 | 16.91648 | 12.46544 | 97.47903 | 1.580045 | 3.867269 | 0.04439231 | 1.829879 | 0.958874 | 1.605076 | 1.18275 | 165.5191 | 1.334877 | 51.3281 | 15.38034 | 44.95818 | 2.365501
vazão C3H8 | 10 | mL/min |  | 13 | 195 | 24576 | 398 | 15 | 191 | 105 | 43287 | 252 |  | 198 | 3.673516e-06 | 6.255792e-08 | 5.91802e-10 | 2.971517e-08 | 1.55348e-08 | 5.507289e-06 | 2.739931e-08 | 0 | 1.941516e-08 | 5.108305 | 2.731463 | 40.30426 | 0.3812809 | 19.14463 | 10.00862 | 17.65259 | 12.50863 | 97.14342 | 2.058865 | 5.039213 | 0.04767129 | 2.393639 | 1.251371 | 2.20709 | 1.563945 | 215.6783 | 1.433476 | 67.14158 | 20.072 | 61.8206 | 3.127889
| 0.6 | L/h |  | 14 | 210 | 24761 | 390 | 15 | 188 | 103 | 43348 | 238 |  | 196 | 3.701169e-06 | 6.130047e-08 | 5.91802e-10 | 2.924844e-08 | 1.52389e-08 | 5.51505e-06 | 2.587713e-08 | 0 | 1.921905e-08 | 4.393992 | 2.594393 | 40.46882 | 0.3906908 | 19.30899 | 10.06029 | 17.08334 | 12.68787 | 97.34908 | 1.778197 | 4.35226 | 0.04201723 | 2.076604 | 1.081944 | 1.837245 | 1.364529 | 186.2767 | 1.263458 | 58.24875 | 17.35438 | 51.46123 | 2.729058
| 0.02453688 | molC3H8/h |  | 15 | 225 | 24673 | 382 | 17 | 184 | 102 | 43332 | 231 |  | 199 | 3.688016e-06 | 6.004303e-08 | 8.87703e-10 | 2.862613e-08 | 1.509095e-08 | 5.513014e-06 | 2.511604e-08 | 0 | 1.951322e-08 | 4.733774 | 2.630346 | 40.22254 | 0.594668 | 19.17651 | 10.10936 | 16.82511 | 13.07181 | 97.23555 | 1.904044 | 4.660279 | 0.06889965 | 2.221836 | 1.171294 | 1.949398 | 1.514531 | 199.4599 | 2.071813 | 62.32251 | 18.78756 | 54.60263 | 3.029062
vazão CO2 | 20 | mL/min |  | 16 | 240 | 24920 | 385 | 17 | 187 | 103 | 43357 | 233 |  | 196 | 3.724936e-06 | 6.051457e-08 | 8.87703e-10 | 2.909286e-08 | 1.52389e-08 | 5.516195e-06 | 2.533349e-08 | 0 | 1.921905e-08 | 3.780069 | 2.574169 | 40.26612 | 0.5906735 | 19.35826 | 10.1399 | 16.85679 | 12.78827 | 97.46817 | 1.522087 | 3.725413 | 0.05464899 | 1.791022 | 0.9381411 | 1.559587 | 1.183168 | 159.4477 | 1.643295 | 50.23817 | 15.04778 | 43.68402 | 2.366335
| 1.2 | L/h |  | 17 | 255 | 25238 | 381 | 17 | 185 | 102 | 43411 | 227 |  | 192 | 3.772469e-06 | 5.988585e-08 | 8.87703e-10 | 2.878171e-08 | 1.509095e-08 | 5.523065e-06 | 2.468113e-08 | 0 | 1.882682e-08 | 2.552222 | 2.452828 | 40.42131 | 0.5991752 | 19.42687 | 10.18598 | 16.65908 | 12.70759 | 97.77457 | 1.031642 | 2.525014 | 0.03742892 | 1.213546 | 0.6362916 | 1.04065 | 0.79381 | 108.0706 | 1.125488 | 34.03996 | 10.20612 | 29.1486 | 1.58762
| 0.04907376 | molCO2/h |  | 18 | 270 | 24902 | 369 | 17 | 179 | 99 | 43388 | 221 |  | 192 | 3.722246e-06 | 5.799968e-08 | 8.87703e-10 | 2.784825e-08 | 1.46471e-08 | 5.520139e-06 | 2.402876e-08 | 0 | 1.882682e-08 | 3.849569 | 2.50451 | 40.21101 | 0.6154419 | 19.30711 | 10.15479 | 16.65907 | 13.05258 | 97.4608 | 1.547951 | 3.788716 | 0.05798747 | 1.819133 | 0.9567933 | 1.569632 | 1.229825 | 162.1571 | 1.743683 | 51.02668 | 15.34696 | 43.9654 | 2.459651
|  |  |  | 19 | 285 | 25005 | 368 | 17 | 180 | 99 | 43435 | 226 |  | 194 | 3.737642e-06 | 5.78425e-08 | 8.87703e-10 | 2.800383e-08 | 1.46471e-08 | 5.526119e-06 | 2.45724e-08 | 0 | 1.902293e-08 | 3.451871 | 2.398898 | 39.89786 | 0.6123084 | 19.31612 | 10.10309 | 16.94923 | 13.12139 | 97.62765 | 1.377222 | 3.370847 | 0.05173205 | 1.63196 | 0.8535788 | 1.431989 | 1.108586 | 144.2723 | 1.555583 | 45.77647 | 13.6914 | 40.11 | 2.217172
mol total (loop) |  | 8.167996e-06 |  | 20 | 300 | 25029 | 362 | 17 | 177 | 98 | 43430 | 221 |  | 193 | 3.741229e-06 | 5.689941e-08 | 8.87703e-10 | 2.75371e-08 | 1.449915e-08 | 5.525483e-06 | 2.402876e-08 | 0 | 1.892488e-08 | 3.359203 | 2.410134 | 39.85195 | 0.6217409 | 19.28679 | 10.1551 | 16.82957 | 13.25485 | 97.61685 | 1.338708 | 3.27658 | 0.0511188 | 1.585737 | 0.8349404 | 1.383708 | 1.089798 | 140.2376 | 1.537142 | 44.47992 | 13.39244 | 38.75765 | 2.179596
fração C3H8 (entrada) |  | 0.3333333 |  | 21 | 315 | [9 empty] | 0 | 0 | -1.627456e-09 | 0 | 0 | 0 | 0 | 0 | 0 | 100 | 100 | 0 | 100 | 0 | 0 | 0 | 0 | -0.01546377 | 0 | 0 | 244.7569 | 0 | 0 | 0 | 0 | 0 | 7359.84 | 0 | 0 | 0 | 0
fração CO2 (entrada) |  | 0.6666667 |  | 22 | [10 empty] | 0 | 0 | -1.627456e-09 | 0 | 0 | 0 | 0 | 0 | 0 | 100 | 100 | 0 | 100 | 0 | 0 | 0 | 0 | -0.01546377 | 0 | 0 | 244.7569 | 0 | 0 | 0 | 0 | 0 | 7359.84 | 0 | 0 | 0 | 0
mol C3H8 (loop) |  | 2.722665e-06 |  | 23 | [10 empty] | 0 | 0 | -1.627456e-09 | 0 | 0 | 0 | 0 | 0 | 0 | 100 | 100 | 0 | 100 | 0 | 0 | 0 | 0 | -0.01546377 | 0 | 0 | 244.7569 | 0 | 0 | 0 | 0 | 0 | 7359.84 | 0 | 0 | 0 | 0
mol CO2 (loop) |  | 5.445331e-06 |  | 24 | [10 empty] | 0 | 0 | -1.627456e-09 | 0 | 0 | 0 | 0 | 0 | 0 | 100 | 100 | 0 | 100 | 0 | 0 | 0 | 0 | -0.01546377 | 0 | 0 | 244.7569 | 0 | 0 | 0 | 0 | 0 | 7359.84 | 0 | 0 | 0 | 0
média de 5 h
1.960319e-06 | 1028 | [22 empty] | 4.426812
1.913751e-09 | 1009
| 1036 |  | Tempo (h) | Seletividades (%) | [5 empty] | Conversão de C3H8 (%) | Conversão de CO2 (%) | Balanço de C (%) | Rendimento (%) | Produtividade (gC3H6/kgcat.h)
| 1024.333 |  |  | Propeno | Etano | Eteno | CH4 | CO | H2
|  |  | 1 | 43.15359 | 0.8610562 | 18.5417 | 9.633106 | 16.33632 | 11.47423 | 3.812889 | 3.626543 | 95.90266 | 1.655953 | 173.471
|  |  | 2 | 40.92504 | 0.6493669 | 18.98342 | 9.884895 | 17.22237 | 12.3349 | 5.475115 | 3.08032 | 96.77412 | 2.344641 | 245.6151
|  |  | 3 | 40.68054 | 0.4214411 | 19.23442 | 10.04758 | 17.19717 | 12.41885 | 4.423916 | 2.794943 | 97.23433 | 1.798859 | 188.4412
|  |  | 4 | 40.3447 | 0.5438019 | 19.31766 | 10.12388 | 16.85608 | 12.81388 | 3.865014 | 2.562934 | 97.45684 | 1.558992 | 163.3137
|  |  | 5 | 39.98694 | 0.6164971 | 19.30334 | 10.13766 | 16.81263 | 13.14294 | 3.553548 | 2.437847 | 97.56843 | 1.421294 | 148.889

## C250
Data | 2022-07-11 |  |  | Injeção n° | Tempo (min) | Áreas (u.a.) | [8 empty] | Número de mols | [8 empty] | Conversão de C3H8 (%) | Conversão de CO2 (%) | Seletividades (%) | [5 empty] | Balanço de C (%) | Rendimento (%) | PRODUTIVIDADE (molproduto/Kgcat.h) | [5 empty] | PRODUTIVIDADE (gproduto/Kgcat.h)
Catalisador | C0 |  |  |  |  | Propano (FID) | Propeno (FID) | Etano (FID) | Eteno (FID) | CH4 (FID) | CO2 (TCD2) | CO (TDC2) | O2 (TCD2) | H2 (TCD3) | C3H8 | C3H6 | C2H6 | C2H4 | CH4 | CO2 | CO | O2 | H2 |  |  | Propeno | Etano | Eteno | CH4 | CO | H2 |  |  | Propeno | Etano | Eteno | CH4 | CO | H2 | Propeno | Etano | Eteno | CH4 | CO | H2
Massa (g) | 0.2003 |  |  | branco |  | 25680 |  |  |  |  | 44353 |  |  |  | 3.838538e-06 | 0 | 0 | 0 | 0 | 5.642914e-06 | 0 | 0 | 0
Pressão (atm) | 1 |  |  | branco |  | 24811 |  |  |  |  | 44361 |  |  |  | 3.708643e-06 | 0 | 0 | 0 | 0 | 5.643931e-06 | 0 | 0 | 0
|  |  |  | branco |  | 25927 |  |  |  |  | 46800 |  |  |  | 3.875458e-06 | 0 | 0 | 0 | 0 | 5.954239e-06 | 0 | 0 | 0
Fatores de resposta | Detector | mol/u.a. |  | 1 | 1 | 14886 | 1240 | 8 | 98 | 37 | 1232 | 88 |  | 99 | 2.225096e-06 | 1.949041e-07 | -4.438515e-10 | 1.524653e-08 | 5.474169e-09 | 1.567441e-07 | 9.568014e-09 | 0 | 9.707579e-09 | 42.52288 | 97.23162 | 83.13016 | -0.1893108 | 6.502924 | 2.334833 | 4.080933 | 4.140461 | 14.08626 | 35.34934 | 86.60633 | -0.197227 | 6.77485 | 2.432467 | 4.251582 | 4.313598 | 3706.751 | -5.930617 | 190.0346 | 39.01677 | 119.0868 | 8.627196
C3H8 | FID1 | 1.494758e-10 |  | 2 | 15 | 23187 | 774 | 16 | 242 | 130 | 37774 | 294 |  | 234 | 3.465895e-06 | 1.216579e-07 | 7.397525e-10 | 3.764959e-08 | 1.923357e-08 | 4.805885e-06 | 3.196587e-08 | 0 | 2.294519e-08 | 10.47145 | 15.11951 | 51.94796 | 0.3158746 | 16.07639 | 8.21274 | 13.64944 | 9.797604 | 86.63549 | 5.439702 | 13.32734 | 0.0810382 | 4.124427 | 2.106993 | 3.501788 | 2.513593 | 570.4102 | 2.436819 | 115.6902 | 33.79617 | 98.08508 | 5.027186
C3H6 | FID1 | 1.571807e-10 |  | 3 | 30 | 24294 | 426 | 15 | 182 | 97 | 41309 | 226 |  | 161 | 3.631364e-06 | 6.695898e-08 | 5.91802e-10 | 2.831498e-08 | 1.43512e-08 | 5.255634e-06 | 2.45724e-08 | 0 | 1.578707e-08 | 6.19715 | 7.17615 | 44.46843 | 0.3930243 | 18.80439 | 9.53084 | 16.31889 | 10.48443 | 93.30682 | 2.755776 | 6.751686 | 0.05967327 | 2.855089 | 1.447077 | 2.477713 | 1.591861 | 288.9722 | 1.794375 | 80.08526 | 23.21111 | 69.40074 | 3.183721
C2H6 | FID1 | 1.479505e-10 |  | 4 | 45 | 25039 | 398 | 16 | 192 | 103 | 42448 | 235 |  | 171 | 3.742724e-06 | 6.255792e-08 | 7.397525e-10 | 2.987075e-08 | 1.52389e-08 | 5.400545e-06 | 2.555095e-08 | 0 | 1.676764e-08 | 3.320592 | 4.616748 | 41.50442 | 0.4907932 | 19.81793 | 10.11034 | 16.95193 | 11.12459 | 95.92315 | 1.378192 | 3.376589 | 0.03992845 | 1.612286 | 0.822526 | 1.379123 | 0.9050401 | 144.518 | 1.200648 | 45.22462 | 13.19332 | 38.62923 | 1.81008
C2H4 | FID1 | 1.555768e-10 |  | 5 | 60 | 24402 | 388 | 16 | 191 | 103 | 42686 | 248 |  | 177 | 3.647508e-06 | 6.098611e-08 | 7.397525e-10 | 2.971517e-08 | 1.52389e-08 | 5.430826e-06 | 2.69644e-08 | 0 | 1.735598e-08 | 5.780146 | 4.081947 | 40.38807 | 0.4899013 | 19.67888 | 10.09197 | 17.85718 | 11.494 | 95.91356 | 2.334489 | 5.719529 | 0.06937704 | 2.786811 | 1.429167 | 2.528833 | 1.627715 | 244.7959 | 2.086168 | 78.17006 | 22.92384 | 70.83261 | 3.25543
CH4 | FID1 | 1.479505e-10 |  | 6 | 75 | 24423 | 385 | 16 | 191 | 104 | 42762 | 260 |  | 181 | 3.650647e-06 | 6.051457e-08 | 7.397525e-10 | 2.971517e-08 | 1.538685e-08 | 5.440495e-06 | 2.826913e-08 | 0 | 1.77482e-08 | 5.699062 | 3.91117 | 39.71458 | 0.4854858 | 19.50151 | 10.0981 | 18.5525 | 11.64781 | 96.08475 | 2.263359 | 5.545258 | 0.06778729 | 2.722952 | 1.409976 | 2.590444 | 1.626358 | 237.337 | 2.038364 | 76.37882 | 22.61601 | 72.55835 | 3.252716
CO2 | TCD2 | 1.272273e-10 |  | 7 | 90 | 24063 | 380 | 16 | 189 | 102 | 42859 | 240 |  | 183 | 3.596835e-06 | 5.972867e-08 | 7.397525e-10 | 2.940402e-08 | 1.509095e-08 | 5.452836e-06 | 2.609458e-08 | 0 | 1.794431e-08 | 7.089077 | 3.693206 | 40.08574 | 0.4964706 | 19.73394 | 10.128 | 17.51287 | 12.04298 | 95.96309 | 2.841709 | 6.962224 | 0.08622865 | 3.427456 | 1.759065 | 3.041694 | 2.091664 | 297.9832 | 2.592896 | 96.14013 | 28.21539 | 85.19785 | 4.183329
CO | TCD2 | 1.087274e-10 |  | 8 | 105 | 24928 | 393 | 16 | 197 | 107 | 42944 | 257 |  | 186 | 3.726132e-06 | 6.177202e-08 | 7.397525e-10 | 3.064863e-08 | 1.58307e-08 | 5.46365e-06 | 2.794295e-08 | 0 | 1.823848e-08 | 3.74918 | 3.502205 | 39.8086 | 0.476729 | 19.75133 | 10.202 | 18.00766 | 11.75368 | 96.78992 | 1.492496 | 3.656634 | 0.04379013 | 1.814266 | 0.9371087 | 1.654101 | 1.079639 | 156.504 | 1.316769 | 50.89015 | 15.03122 | 46.33137 | 2.159278
O2 | TCD2 | 1.267908e-10 |  | 9 | 120 | 25208 | 388 | 16 | 196 | 107 | 42967 | 240 |  | 187 | 3.767985e-06 | 6.098611e-08 | 7.397525e-10 | 3.049306e-08 | 1.58307e-08 | 5.466576e-06 | 2.609458e-08 | 0 | 1.833654e-08 | 2.668057 | 3.450523 | 39.99594 | 0.4851449 | 19.99797 | 10.3821 | 17.11336 | 12.02548 | 96.99891 | 1.067114 | 2.614444 | 0.03171282 | 1.307222 | 0.6786544 | 1.118662 | 0.7860783 | 111.8982 | 0.9536046 | 36.66758 | 10.88562 | 31.33372 | 1.572157
N2 | TCD2 | 1.112824e-10 |  | 10 | 135 | 24762 | 377 | 16 | 191 | 104 | 42974 | 242 |  | 188 | 3.701319e-06 | 5.925712e-08 | 7.397525e-10 | 2.971517e-08 | 1.538685e-08 | 5.467467e-06 | 2.631204e-08 | 0 | 1.84346e-08 | 4.390131 | 3.434793 | 39.54547 | 0.4936767 | 19.83054 | 10.26848 | 17.55944 | 12.3024 | 96.67605 | 1.736098 | 4.253463 | 0.05309926 | 2.132948 | 1.104465 | 1.888672 | 1.323231 | 182.0482 | 1.596695 | 59.8292 | 17.71561 | 52.9017 | 2.646462
H2 | TCD3 | 9.805636e-11 |  | 11 | 150 | 23980 | 362 | 16 | 184 | 100 | 43074 | 239 |  | 189 | 3.584429e-06 | 5.689941e-08 | 7.397525e-10 | 2.862613e-08 | 1.479505e-08 | 5.48019e-06 | 2.598586e-08 | 0 | 1.853265e-08 | 7.409552 | 3.210087 | 39.08494 | 0.5081456 | 19.66366 | 10.16291 | 17.85002 | 12.73032 | 96.26742 | 2.896019 | 7.095285 | 0.09224621 | 3.569643 | 1.844924 | 3.240404 | 2.310998 | 303.6782 | 2.773843 | 100.1285 | 29.59258 | 90.7637 | 4.621997
|  |  |  | 12 | 165 | 24949 | 372 | 16 | 191 | 104 | 43060 | 237 |  | 191 | 3.729271e-06 | 5.847122e-08 | 7.397525e-10 | 2.971517e-08 | 1.538685e-08 | 5.478409e-06 | 2.57684e-08 | 0 | 1.872876e-08 | 3.668095 | 3.241546 | 39.29249 | 0.4971116 | 19.96851 | 10.33992 | 17.31629 | 12.58568 | 96.95331 | 1.441286 | 3.53117 | 0.04467482527 | 1.794546 | 0.9292364 | 1.556195 | 1.13106 | 151.1341 | 1.343372 | 50.33702 | 14.90495 | 43.58901 | 2.262119
vazão C3H8 | 10 | mL/min |  | 13 | 180 | 24370 | 358 | 16 | 184 | 101 | 43114 | 266 |  | 191 | 3.642724e-06 | 5.627069e-08 | 7.397525e-10 | 2.862613e-08 | 1.4943e-08 | 5.485279e-06 | 2.89215e-08 | 0 | 1.872876e-08 | 5.903703 | 3.120205 | 37.96178 | 0.4990578 | 19.31199 | 10.08097 | 19.51125 | 12.63495 | 96.65787 | 2.241151 | 5.490849 | 0.07218446 | 2.793315 | 1.458126 | 2.822136 | 1.827538 | 235.0083 | 2.170587 | 78.35249 | 23.38834 | 79.04804 | 3.655076
| 0.6 | L/h |  | 14 | 195 | 25003 | 361 | 16 | 187 | 102 | 43240 | 250 |  | 192 | 3.737343e-06 | 5.674223e-08 | 7.397525e-10 | 2.909286e-08 | 1.509095e-08 | 5.501309e-06 | 2.718186e-08 | 0 | 1.882682e-08 | 3.459593 | 2.837075 | 38.42386 | 0.5009346 | 19.70067 | 10.21907 | 18.4066 | 12.74887 | 97.31986 | 1.329309 | 3.256825 | 0.04245945 | 1.669838 | 0.8661729 | 1.560153 | 1.0806 | 139.3921 | 1.276756 | 46.83897 | 13.89341 | 43.69988 | 2.1612
| 0.02453688 | molC3H8/h |  | 15 | 210 | 24933 | 360 | 16 | 187 | 102 | 43128 | 237 |  | 193 | 3.726879e-06 | 5.658505e-08 | 7.397525e-10 | 2.909286e-08 | 1.509095e-08 | 5.48706e-06 | 2.57684e-08 | 0 | 1.892488e-08 | 3.729874 | 3.088746 | 38.70336 | 0.5059801 | 19.8991 | 10.32199 | 17.62522 | 12.94434 | 97.04616 | 1.443587 | 3.536806 | 0.04623767 | 1.818428 | 0.9432485 | 1.610634 | 1.182885 | 151.3753 | 1.390367 | 51.00689 | 15.12971 | 45.11387 | 2.36577
vazão CO2 | 20 | mL/min |  | 16 | 225 | 24240 | 346 | 15 | 180 | 99 | 43159 | 229 |  | 192 | 3.623293e-06 | 5.438452e-08 | 5.91802e-10 | 2.800383e-08 | 1.46471e-08 | 5.491004e-06 | 2.489858e-08 | 0 | 1.882682e-08 | 6.405653 | 3.019087 | 38.47436 | 0.4186706 | 19.81132 | 10.3621 | 17.61451 | 13.31904 | 96.56931 | 2.464534 | 6.03814 | 0.06570588 | 3.109175 | 1.626221 | 2.76441 | 2.090282 | 258.4324 | 1.975776 | 87.21237 | 26.08458 | 77.43112 | 4.180563
| 1.2 | L/h |  | 17 | 240 | 24944 | 359 | 16 | 187 | 102 | 43291 | 260 |  | 195 | 3.728524e-06 | 5.642787e-08 | 7.397525e-10 | 2.909286e-08 | 1.509095e-08 | 5.507798e-06 | 2.826913e-08 | 0 | 1.912099e-08 | 3.687401 | 2.722475 | 37.93686 | 0.4973408 | 19.55934 | 10.14575 | 19.00554 | 12.85518 | 97.38444 | 1.398884 | 3.427284 | 0.04493067 | 1.767026 | 0.9165856 | 1.716995 | 1.16136 | 146.6878 | 1.351065 | 49.56508 | 14.70203 | 48.09302 | 2.32272
| 0.04907376 | molCO2/h |  | 18 | 255 | 24586 | 351 | 15 | 184 | 100 | 43183 | 235 |  | 196 | 3.675011e-06 | 5.517043e-08 | 5.91802e-10 | 2.862613e-08 | 1.479505e-08 | 5.494058e-06 | 2.555095e-08 | 0 | 1.921905e-08 | 5.069694 | 2.965158 | 38.3252 | 0.4111066 | 19.88569 | 10.27767 | 17.74946 | 13.35088 | 96.8796 | 1.94297 | 4.760302 | 0.0510628 | 2.469966 | 1.27657 | 2.204627 | 1.658288 | 203.7409 | 1.535458 | 69.28253 | 20.47618 | 61.75161 | 3.316576
|  |  |  | 19 | 270 | 24687 | 356 | 16 | 186 | 102 | 43214 | 235 |  | 197 | 3.690108e-06 | 5.595633e-08 | 7.397525e-10 | 2.893729e-08 | 1.509095e-08 | 5.498002e-06 | 2.555095e-08 | 0 | 1.93171e-08 | 4.679717 | 2.895499 | 38.43356 | 0.5080984 | 19.87555 | 10.36521 | 17.54965 | 13.26794 | 97.01985 | 1.798582 | 4.406549 | 0.05825536 | 2.278805 | 1.188409 | 2.012132 | 1.521218 | 188.6003 | 1.751739 | 63.92049 | 19.06208 | 56.35981 | 3.042435
mol total (loop) |  | 8.167996e-06 |  | 20 | 285 | 25123 | 369 | 16 | 193 | 106 | 43184 | 247 |  | 200 | 3.75528e-06 | 5.799968e-08 | 7.397525e-10 | 3.002633e-08 | 1.568275e-08 | 5.494185e-06 | 2.685568e-08 | 0 | 1.961127e-08 | 2.996255 | 2.962911 | 38.4319 | 0.4901768 | 19.89612 | 10.39175 | 17.79518 | 12.99487 | 97.32216 | 1.151518 | 2.821233 | 0.03598321 | 1.460547 | 0.762844 | 1.30632 | 0.9539358 | 120.7488 | 1.082015 | 40.96835 | 12.23602 | 36.59002 | 1.907872
fração C3H8 (entrada) |  | 0.3333333 |  | 21 | 300 | 24504 | 361 | 16 | 190 | 104 | 43263 | 239 |  | 201 | 3.662754e-06 | 5.674223e-08 | 7.397525e-10 | 2.95596e-08 | 1.538685e-08 | 5.504236e-06 | 2.598586e-08 | 0 | 1.970933e-08 | 5.386308 | 2.785393 | 38.30735 | 0.4994156 | 19.95603 | 10.38785 | 17.54336 | 13.306 | 96.99881 | 2.063352 | 5.055239 | 0.06590551 | 2.633503 | 1.370835 | 2.315114 | 1.75593 | 216.3642 | 1.981779 | 73.86975 | 21.98819 | 64.84634 | 3.511859
fração CO2 (entrada) |  | 0.6666667 |  | 22 | [10 empty] | 0 | 0 | -1.627456e-09 | 0 | 0 | 0 | 0 | 0 | 0 | 100 | 100 | 0 | 100 | 0 | 0 | 0 | 0 | -0.01546377 | 0 | 0 | 245.0013 | 0 | 0 | 0 | 0 | 0 | 7367.189 | 0 | 0 | 0 | 0
mol C3H8 (loop) |  | 2.722665e-06 |  | 23 | [10 empty] | 0 | 0 | -1.627456e-09 | 0 | 0 | 0 | 0 | 0 | 0 | 100 | 100 | 0 | 100 | 0 | 0 | 0 | 0 | -0.01546377 | 0 | 0 | 245.0013 | 0 | 0 | 0 | 0 | 0 | 7367.189 | 0 | 0 | 0 | 0
mol CO2 (loop) |  | 5.445331e-06 |  | 24 | [10 empty] | 0 | 0 | -1.627456e-09 | 0 | 0 | 0 | 0 | 0 | 0 | 100 | 100 | 0 | 100 | 0 | 0 | 0 | 0 | -0.01546377 | 0 | 0 | 245.0013 | 0 | 0 | 0 | 0 | 0 | 7367.189 | 0 | 0 | 0 | 0
média de 5 h
1.960319e-06 | 1028 | [22 empty] | 4.774074
1.913751e-09 | 1009
| 1036 |  | Tempo (h) | Seletividades (%) | [5 empty] | Conversão de C3H8 (%) | Conversão de CO2 (%) | Balanço de C (%) | Rendimento (%) | Produtividade (gC3H6/kgcat.h)
| 1024.333 |  |  | Propeno | Etano | Eteno | CH4 | CO | H2
|  |  | 1 | 44.57722 | 0.4223984 | 18.5944 | 9.486472 | 16.19436 | 10.72515 | 5.099296 | 5.291615 | 92.94476 | 2.97704 | 312.1741
|  |  | 2 | 39.90122 | 0.4859576 | 19.74619 | 10.20255 | 17.7966 | 11.86749 | 4.502104 | 3.639276 | 96.45917 | 1.916169 | 200.9306
|  |  | 3 | 38.97117 | 0.4994979 | 19.69367 | 10.21307 | 18.05925 | 12.56334 | 5.34287 | 3.251658 | 96.63866 | 2.078639 | 217.9672
|  |  | 4 | 38.38461 | 0.4807315 | 19.74261 | 10.26223 | 18.16297 | 12.96686 | 4.32063 | 2.916846 | 97.07994 | 1.659078 | 173.9719
|  |  | 5 | 38.39689 | 0.4697939 | 19.88579 | 10.34487 | 17.69809 | 13.20456 | 4.248555 | 2.941189 | 97.07387 | 1.631023 | 171.03

## C500
Data | 2022-07-12 |  |  | Injeção n° | Tempo (min) | Áreas (u.a.) | [8 empty] | Número de mols | [8 empty] | Conversão de C3H8 (%) | Conversão de CO2 (%) | Seletividades (%) | [5 empty] | Balanço de C (%) | Rendimento (%) | PRODUTIVIDADE (molproduto/Kgcat.h) | [5 empty] | PRODUTIVIDADE (gproduto/Kgcat.h)
Catalisador | C0 |  |  |  |  | Propano (FID) | Propeno (FID) | Etano (FID) | Eteno (FID) | CH4 (FID) | CO2 (TCD2) | CO (TDC2) | O2 (TCD2) | H2 (TCD3) | C3H8 | C3H6 | C2H6 | C2H4 | CH4 | CO2 | CO | O2 | H2 |  |  | Propeno | Etano | Eteno | CH4 | CO | H2 |  |  | Propeno | Etano | Eteno | CH4 | CO | H2 | Propeno | Etano | Eteno | CH4 | CO | H2
Massa (g) | 0.2003 |  |  | branco |  | 25680 |  |  |  |  | 44353 |  |  |  | 3.838538e-06 | 0 | 0 | 0 | 0 | 5.642914e-06 | 0 | 0 | 0
Pressão (atm) | 1 |  |  | branco |  | 24811 |  |  |  |  | 44361 |  |  |  | 3.708643e-06 | 0 | 0 | 0 | 0 | 5.643931e-06 | 0 | 0 | 0
|  |  |  | branco |  | 25927 |  |  |  |  | 46800 |  |  |  | 3.875458e-06 | 0 | 0 | 0 | 0 | 5.954239e-06 | 0 | 0 | 0
Fatores de resposta | Detector | mol/u.a. |  | 1 | 1 | 17912 | 1075 | 9 | 72 | 26 | 778 | 58 |  | 124 | 2.67741e-06 | 1.689693e-07 | -2.95901e-10 | 1.120153e-08 | 3.846713e-09 | 9.898286e-08 | 6.306191e-09 | 0 | 1.215899e-08 | 30.83903 | 98.25179 | 83.57087 | -0.1463503 | 5.54019 | 1.902554 | 3.118993 | 6.013741 | 15.18197 | 25.77245 | 63.14283 | -0.1105765 | 4.185947 | 1.437494 | 2.356587 | 4.543743 | 2702.513 | -3.325035 | 117.4158 | 23.05741 | 66.008 | 9.087486
C3H8 | FID1 | 1.494758e-10 |  | 2 | 15 | 23956 | 456 | 14 | 150 | 79 | 41110 | 192 |  | 160 | 3.580841e-06 | 7.16744e-08 | 4.438515e-10 | 2.333652e-08 | 1.168809e-08 | 5.230315e-06 | 2.087567e-08 | 0 | 1.568902e-08 | 7.50222 | 7.623316 | 49.87518 | 0.3088575 | 16.2389 | 8.133247 | 14.52649 | 10.91732 | 92.58899 | 3.741746 | 9.167326 | 0.05676966 | 2.984797 | 1.494934 | 2.670047 | 2.006663 | 392.3616 | 1.707064 | 83.72355 | 23.97875 | 74.78803 | 4.013325
C3H6 | FID1 | 1.571807e-10 |  | 3 | 30 | 25176 | 367 | 16 | 168 | 91 | 42642 | 209 |  | 178 | 3.763202e-06 | 5.768532e-08 | 7.397525e-10 | 2.613691e-08 | 1.34635e-08 | 5.425228e-06 | 2.272403e-08 | 0 | 1.745403e-08 | 2.791614 | 4.180818 | 41.73939 | 0.5352631 | 18.91189 | 9.741788 | 16.44244 | 12.62922 | 96.248 | 1.165203 | 2.854762 | 0.03660926 | 1.293477 | 0.6662886 | 1.124579 | 0.8637743 | 122.1838 | 1.100841 | 36.28203 | 10.68727 | 31.49946 | 1.727549
C2H6 | FID1 | 1.479505e-10 |  | 4 | 45 | 25528 | 360 | 16 | 177 | 95 | 42910 | 219 |  | 186 | 3.815817e-06 | 5.658505e-08 | 7.397525e-10 | 2.75371e-08 | 1.40553e-08 | 5.459324e-06 | 2.381131e-08 | 0 | 1.823848e-08 | 1.432488 | 3.578605 | 40.14064 | 0.52477 | 19.53443 | 9.970631 | 16.89141 | 12.93812 | 97.01595 | 0.5750098 | 1.408781 | 0.0184174 | 0.685583 | 0.3499306 | 0.5928231 | 0.4540781 | 60.29584 | 0.5538112 | 19.2306 | 5.612887 | 16.60498 | 0.9081563
C2H4 | FID1 | 1.555768e-10 |  | 5 | 60 | 24928 | 365 | 16 | 183 | 99 | 43005 | 231 |  | 197 | 3.726132e-06 | 5.737096e-08 | 7.397525e-10 | 2.847056e-08 | 1.46471e-08 | 5.471411e-06 | 2.511604e-08 | 0 | 1.93171e-08 | 3.74918 | 3.365135 | 39.38649 | 0.5078572 | 19.5457 | 10.05557 | 17.24274 | 13.26164 | 96.80177 | 1.47667 | 3.617861 | 0.04664942 | 1.795378 | 0.9236586 | 1.583839 | 1.218153 | 154.8445 | 1.402748 | 50.36034 | 14.81548 | 44.36332 | 2.436306
CH4 | FID1 | 1.479505e-10 |  | 6 | 75 | 25670 | 372 | 16 | 189 | 103 | 43078 | 235 |  | 201 | 3.837043e-06 | 5.847122e-08 | 7.397525e-10 | 2.940402e-08 | 1.52389e-08 | 5.480699e-06 | 2.555095e-08 | 0 | 1.970933e-08 | 0.884204 | 3.201099 | 39.21238 | 0.4960981 | 19.71913 | 10.21962 | 17.13516 | 13.21761 | 97.4898 | 0.3467175 | 0.8494624 | 0.01074703 | 0.4271778 | 0.2213888 | 0.3712009 | 0.2863346 | 36.35699 | 0.3231632 | 11.98234 | 3.551076 | 10.39734 | 0.5726691
CO2 | TCD2 | 1.272273e-10 |  | 7 | 90 | 24942 | 360 | 16 | 184 | 100 | 43208 | 246 |  | 202 | 3.728225e-06 | 5.658505e-08 | 7.397525e-10 | 2.862613e-08 | 1.479505e-08 | 5.497238e-06 | 2.674695e-08 | 0 | 1.980738e-08 | 3.695123 | 2.908981 | 38.41475 | 0.502207 | 19.43386 | 10.04414 | 18.15811 | 13.44694 | 97.20292 | 1.419472 | 3.477726 | 0.0454653 | 1.759367 | 0.9093061 | 1.643872 | 1.217365 | 148.8467 | 1.367142 | 49.35023 | 14.58527 | 46.04484 | 2.43473
CO | TCD2 | 1.087274e-10 |  | 8 | 105 | 24826 | 355 | 16 | 183 | 100 | 43204 | 230 |  | 205 | 3.710885e-06 | 5.579915e-08 | 7.397525e-10 | 2.847056e-08 | 1.479505e-08 | 5.496729e-06 | 2.500731e-08 | 0 | 2.010155e-08 | 4.143017 | 2.917969 | 38.50518 | 0.5104791 | 19.6466 | 10.20958 | 17.25673 | 13.87143 | 97.08328 | 1.595276 | 3.908447 | 0.05181591 | 1.994218 | 1.036318 | 1.751635 | 1.408012 | 167.2815 | 1.558104 | 55.93782 | 16.62254 | 49.0633 | 2.816023
O2 | TCD2 | 1.267908e-10 |  | 9 | 120 | 24833 | 354 | 16 | 184 | 100 | 43203 | 227 |  | 206 | 3.711932e-06 | 5.564197e-08 | 7.397525e-10 | 2.862613e-08 | 1.479505e-08 | 5.496602e-06 | 2.468113e-08 | 0 | 2.019961e-08 | 4.115989 | 2.920216 | 38.45768 | 0.5112897 | 19.78533 | 10.22579 | 17.05869 | 13.96123 | 97.08252 | 1.582914 | 3.878159 | 0.05155961 | 1.995197 | 1.031192 | 1.720237 | 1.407882 | 165.9852 | 1.550397 | 55.96529 | 16.54032 | 48.18382 | 2.815763
N2 | TCD2 | 1.112824e-10 |  | 10 | 135 | 25755 | 369 | 16 | 192 | 105 | 43209 | 231 |  | 209 | 3.849748e-06 | 5.799968e-08 | 7.397525e-10 | 2.987075e-08 | 1.55348e-08 | 5.497365e-06 | 2.511604e-08 | 0 | 2.049378e-08 | 0.556006 | 2.906734 | 38.72976 | 0.4939758 | 19.94644 | 10.37349 | 16.77144 | 13.68489 | 97.78792 | 0.2153398 | 0.5275854 | 0.006729048 | 0.2717148 | 0.14131 | 0.2284643 | 0.1864186 | 22.58065 | 0.2023425 | 7.621599 | 2.266612 | 6.399284 | 0.3728372
H2 | TCD3 | 9.805636e-11 |  | 11 | 150 | 25095 | 358 | 16 | 187 | 102 | 43289 | 230 |  | 210 | 3.751094e-06 | 5.627069e-08 | 7.397525e-10 | 2.909286e-08 | 1.509095e-08 | 5.507544e-06 | 2.500731e-08 | 0 | 2.059183e-08 | 3.104367 | 2.726969 | 38.33326 | 0.5039412 | 19.81892 | 10.2804 | 17.03572 | 14.02777 | 97.44081 | 1.190005 | 2.915528 | 0.03832846 | 1.507375 | 0.7819006 | 1.295692 | 1.066915 | 124.7846 | 1.152537 | 42.28188 | 12.54169 | 36.29234 | 2.133831
|  |  |  | 12 | 165 | 25519 | 359 | 16 | 188 | 103 | 43234 | 226 |  | 209 | 3.814472e-06 | 5.642787e-08 | 7.397525e-10 | 2.924844e-08 | 1.52389e-08 | 5.500546e-06 | 2.45724e-08 | 0 | 2.049378e-08 | 1.467238 | 2.850558 | 38.45926 | 0.5041894 | 19.93471 | 10.3863 | 16.74769 | 13.96784 | 97.64032 | 0.564289 | 1.382515 | 0.01812436 | 0.7166037 | 0.3733619 | 0.6020379 | 0.5021094 | 59.17166 | 0.5449996 | 20.10073 | 5.988724 | 16.86308 | 1.004219
vazão C3H8 | 10 | mL/min |  | 13 | 180 | 24519 | 336 | 15 | 178 | 97 | 43313 | 231 |  | 208 | 3.664996e-06 | 5.281272e-08 | 5.91802e-10 | 2.769267e-08 | 1.43512e-08 | 5.510597e-06 | 2.511604e-08 | 0 | 2.039572e-08 | 5.328391 | 2.67304 | 37.46642 | 0.4198364 | 19.64575 | 10.18103 | 17.81783 | 14.46914 | 97.03516 | 1.996357 | 4.891101 | 0.05480808 | 2.564679 | 1.329096 | 2.326051 | 1.888892 | 209.3391 | 1.648079 | 71.93925 | 21.3187 | 65.15269 | 3.777785
| 0.6 | L/h |  | 14 | 195 | 24543 | 335 | 15 | 178 | 97 | 43345 | 227 |  | 210 | 3.668584e-06 | 5.265554e-08 | 5.91802e-10 | 2.769267e-08 | 1.43512e-08 | 5.514668e-06 | 2.468113e-08 | 0 | 2.059183e-08 | 5.235723 | 2.601134 | 37.46014 | 0.4210191 | 19.70109 | 10.20971 | 17.55862 | 14.64942 | 97.10328 | 1.961309 | 4.805233 | 0.05400661 | 2.527175 | 1.30966 | 2.252348 | 1.879168 | 205.664 | 1.623979 | 70.88726 | 21.00695 | 63.08826 | 3.758335
| 0.02453688 | molC3H8/h |  | 15 | 210 | 24901 | 335 | 15 | 178 | 97 | 43359 | 221 |  | 209 | 3.722096e-06 | 5.265554e-08 | 5.91802e-10 | 2.769267e-08 | 1.43512e-08 | 5.51645e-06 | 2.402876e-08 | 0 | 2.049378e-08 | 3.853431 | 2.569675 | 37.6612 | 0.4232788 | 19.80683 | 10.26451 | 17.18627 | 14.65791 | 97.3736 | 1.451248 | 3.555577 | 0.03996157 | 1.869954 | 0.969068 | 1.622548 | 1.383847 | 152.1787 | 1.201644 | 52.45221 | 15.54385 | 45.44756 | 2.767694
vazão CO2 | 20 | mL/min |  | 16 | 225 | 24748 | 337 | 15 | 179 | 98 | 43306 | 232 |  | 211 | 3.699226e-06 | 5.29699e-08 | 5.91802e-10 | 2.784825e-08 | 1.449915e-08 | 5.509707e-06 | 2.522476e-08 | 0 | 2.068989e-08 | 4.444187 | 2.688769 | 37.3491 | 0.4172799 | 19.63582 | 10.22336 | 17.78599 | 14.58845 | 97.19097 | 1.659864 | 4.066688 | 0.04543475 | 2.13801 | 1.113151 | 1.936595 | 1.588437 | 174.0543 | 1.366223 | 59.97117 | 17.85495 | 54.24403 | 3.176874
| 1.2 | L/h |  | 17 | 240 | 24613 | 337 | 15 | 179 | 98 | 43346 | 228 |  | 214 | 3.679047e-06 | 5.29699e-08 | 5.91802e-10 | 2.784825e-08 | 1.449915e-08 | 5.514796e-06 | 2.478985e-08 | 0 | 2.098406e-08 | 4.965443 | 2.598887 | 37.3862 | 0.4176944 | 19.65532 | 10.23351 | 17.4967 | 14.81057 | 97.16143 | 1.85639 | 4.548181 | 0.05081419 | 2.391148 | 1.244948 | 2.128544 | 1.801765 | 194.6621 | 1.527983 | 67.07171 | 19.96896 | 59.62051 | 3.60353
| 0.04907376 | molCO2/h |  | 18 | 255 | 24486 | 336 | 15 | 179 | 97 | 43367 | 239 |  | 214 | 3.660064e-06 | 5.281272e-08 | 5.91802e-10 | 2.784825e-08 | 1.43512e-08 | 5.517467e-06 | 2.598586e-08 | 0 | 2.098406e-08 | 5.455809 | 2.551698 | 37.04235 | 0.4150844 | 19.5325 | 10.0658 | 18.22624 | 14.71803 | 97.12352 | 2.02096 | 4.951378 | 0.05548352 | 2.610872 | 1.345475 | 2.436266 | 1.96733 | 211.919 | 1.66839 | 73.23495 | 21.58143 | 68.2398 | 3.934659
|  |  |  | 19 | 270 | 24787 | 337 | 15 | 180 | 98 | 43448 | 241 |  | 212 | 3.705056e-06 | 5.29699e-08 | 5.91802e-10 | 2.800383e-08 | 1.449915e-08 | 5.527773e-06 | 2.620331e-08 | 0 | 2.078795e-08 | 4.293602 | 2.369687 | 37.0274 | 0.4136857 | 19.57544 | 10.1353 | 18.31683 | 14.53134 | 97.49158 | 1.589809 | 3.895054 | 0.04351718 | 2.059215 | 1.066171 | 1.926817 | 1.528607 | 166.7083 | 1.308562 | 57.76098 | 17.10138 | 53.97015 | 3.057215
mol total (loop) |  | 8.167996e-06 |  | 20 | 285 | 25255 | 344 | 16 | 184 | 100 | 43399 | 226 |  | 215 | 3.77501e-06 | 5.407016e-08 | 7.397525e-10 | 2.862613e-08 | 1.479505e-08 | 5.521539e-06 | 2.45724e-08 | 0 | 2.108212e-08 | 2.486582 | 2.479792 | 37.57857 | 0.5141254 | 19.89506 | 10.28251 | 17.07773 | 14.652 | 97.7286 | 0.9344222 | 2.289347 | 0.03132134 | 1.212039 | 0.6264268 | 1.040403 | 0.8926231 | 97.98404 | 0.9418327 | 33.99769 | 10.04789 | 29.14168 | 1.785246
fração C3H8 (entrada) |  | 0.3333333 |  | 21 | 300 | 24466 | 336 | 15 | 180 | 98 | 43463 | 240 |  | 215 | 3.657074e-06 | 5.281272e-08 | 5.91802e-10 | 2.800383e-08 | 1.449915e-08 | 5.529681e-06 | 2.609458e-08 | 0 | 2.108212e-08 | 5.533032 | 2.335981 | 36.91024 | 0.413604 | 19.57157 | 10.1333 | 18.23722 | 14.73406 | 97.28853 | 2.042255 | 5.003552 | 0.05606817 | 2.653123 | 1.37367 | 2.472238 | 1.99735 | 214.152 | 1.68597 | 74.42009 | 22.03367 | 69.24739 | 3.9947
fração CO2 (entrada) |  | 0.6666667 |  | 22 | [10 empty] | 0 | 0 | -1.627456e-09 | 0 | 0 | 0 | 0 | 0 | 0 | 100 | 100 | 0 | 100 | 0 | 0 | 0 | 0 | -0.01546377 | 0 | 0 | 245.0013 | 0 | 0 | 0 | 0 | 0 | 7367.189 | 0 | 0 | 0 | 0
mol C3H8 (loop) |  | 2.722665e-06 |  | 23 | [10 empty] | 0 | 0 | -1.627456e-09 | 0 | 0 | 0 | 0 | 0 | 0 | 100 | 100 | 0 | 100 | 0 | 0 | 0 | 0 | -0.01546377 | 0 | 0 | 245.0013 | 0 | 0 | 0 | 0 | 0 | 7367.189 | 0 | 0 | 0 | 0
mol CO2 (loop) |  | 5.445331e-06 |  | 24 | [10 empty] | 0 | 0 | -1.627456e-09 | 0 | 0 | 0 | 0 | 0 | 0 | 100 | 100 | 0 | 100 | 0 | 0 | 0 | 0 | -0.01546377 | 0 | 0 | 245.0013 | 0 | 0 | 0 | 0 | 0 | 7367.189 | 0 | 0 | 0 | 0
média de 5 h
1.960319e-06 | 1028 | [22 empty] | 3.611143
1.913751e-09 | 1009
| 1036 |  | Tempo (h) | Seletividades (%) | [5 empty] | Conversão de C3H8 (%) | Conversão de CO2 (%) | Balanço de C (%) | Rendimento (%) | Produtividade (gC3H6/kgcat.h)
| 1024.333 |  |  | Propeno | Etano | Eteno | CH4 | CO | H2
|  |  | 1 | 42.78543 | 0.469187 | 18.55773 | 9.47531 | 16.27577 | 12.43658 | 3.868875 | 3.708186 | 95.66368 | 1.739657 | 182.4214
|  |  | 2 | 38.6475 | 0.5050185 | 19.64623 | 10.17478 | 17.40217 | 13.6243 | 3.98471 | 2.987067 | 97.21463 | 1.236095 | 129.6176
|  |  | 3 | 38.24717 | 0.4804857 | 19.83645 | 10.30531 | 17.09317 | 14.03741 | 3.299999 | 2.789325 | 97.47605 | 0.9914977 | 103.969
|  |  | 4 | 37.46416 | 0.4198181 | 19.69976 | 10.23277 | 17.5069 | 14.67659 | 4.624696 | 2.614616 | 97.20732 | 1.732203 | 181.6398
|  |  | 5 | 37.21611 | 0.4476319 | 19.66767 | 10.1612 | 17.8736 | 14.63379 | 4.078665 | 2.467059 | 97.4479 | 1.515064 | 158.8704

## C1000
Data | 2022-07-13 |  |  | Injeção n° | Tempo (min) | Áreas (u.a.) | [8 empty] | Número de mols | [8 empty] | Conversão de C3H8 (%) | Conversão de CO2 (%) | Seletividades (%) | [5 empty] | Balanço de C (%) | Rendimento (%) | PRODUTIVIDADE (molproduto/Kgcat.h) | [5 empty] | PRODUTIVIDADE (gproduto/Kgcat.h)
Catalisador | C0 |  |  |  |  | Propano (FID) | Propeno (FID) | Etano (FID) | Eteno (FID) | CH4 (FID) | CO2 (TCD2) | CO (TDC2) | O2 (TCD2) | H2 (TCD3) | C3H8 | C3H6 | C2H6 | C2H4 | CH4 | CO2 | CO | O2 | H2 |  |  | Propeno | Etano | Eteno | CH4 | CO | H2 |  |  | Propeno | Etano | Eteno | CH4 | CO | H2 | Propeno | Etano | Eteno | CH4 | CO | H2
Massa (g) | 0.2004 |  |  | branco |  | 25680 |  |  |  |  | 44353 |  |  |  | 3.838538e-06 | 0 | 0 | 0 | 0 | 5.642914e-06 | 0 | 0 | 0
Pressão (atm) | 1 |  |  | branco |  | 24811 |  |  |  |  | 44361 |  |  |  | 3.708643e-06 | 0 | 0 | 0 | 0 | 5.643931e-06 | 0 | 0 | 0
|  |  |  | branco |  | 25927 |  |  |  |  | 46800 |  |  |  | 3.875458e-06 | 0 | 0 | 0 | 0 | 5.954239e-06 | 0 | 0 | 0
Fatores de resposta | Detector | mol/u.a. |  | 1 | 1 | 18432 | 961 | 10 | 77 | 32 | 622 | 70 |  | 136 | 2.755137e-06 | 1.510507e-07 | -1.479505e-10 | 1.197941e-08 | 4.734416e-09 | 7.91354e-08 | 7.61092e-09 | 0 | 1.333566e-08 | 28.83123 | 98.60233 | 80.10615 | -0.07846206 | 6.353 | 2.510786 | 4.036272 | 7.072255 | 15.22329 | 23.09559 | 56.55625 | -0.0553955 | 4.485322 | 1.772656 | 2.849674 | 4.993128 | 2420.608 | -1.665743 | 125.8133 | 28.4334 | 79.81937 | 9.986256
C3H8 | FID1 | 1.494758e-10 |  | 2 | 15 | 24665 | 471 | 22 | 161 | 85 | 41867 | 210 |  | 166 | 3.68682e-06 | 7.403211e-08 | 1.627456e-09 | 2.504787e-08 | 1.257579e-08 | 5.326626e-06 | 2.283276e-08 | 0 | 1.627736e-08 | 4.764663 | 5.92229 | 48.57962 | 1.067931 | 16.43633 | 8.252193 | 14.98278 | 10.68115 | 94.54443 | 2.314655 | 5.668106 | 0.1246025 | 1.917735 | 0.9628379 | 1.74814 | 1.24624 | 242.5949 | 3.746799 | 53.79246 | 15.44392 | 48.9654 | 2.49248
C3H6 | FID1 | 1.571807e-10 |  | 3 | 30 | 24933 | 411 | 20 | 185 | 99 | 42638 | 227 |  | 181 | 3.726879e-06 | 6.460127e-08 | 1.331555e-09 | 2.878171e-08 | 1.46471e-08 | 5.424719e-06 | 2.468113e-08 | 0 | 1.77482e-08 | 3.729874 | 4.189806 | 42.55936 | 0.8772291 | 18.96141 | 9.64952 | 16.25995 | 11.69253 | 96.17656 | 1.587411 | 3.887236 | 0.0801233 | 1.731875 | 0.8813562 | 1.485131 | 1.067958 | 166.3737 | 2.409307 | 48.57908 | 14.13695 | 41.59853 | 2.135916
C2H6 | FID1 | 1.479505e-10 |  | 4 | 45 | 25085 | 409 | 19 | 195 | 106 | 42914 | 256 |  | 192 | 3.7496e-06 | 6.428691e-08 | 1.183604e-09 | 3.033748e-08 | 1.568275e-08 | 5.459833e-06 | 2.783422e-08 | 0 | 1.882682e-08 | 3.142978 | 3.569617 | 40.64887 | 0.7483975 | 19.18251 | 9.916267 | 17.59969 | 11.90427 | 96.85656 | 1.277585 | 3.128538 | 0.05760038 | 1.476381 | 0.7632051 | 1.354559 | 0.9162119 | 133.9014 | 1.732044 | 41.41249 | 12.24181 | 37.94121 | 1.832424
C2H4 | FID1 | 1.555768e-10 |  | 5 | 60 | 24834 | 406 | 19 | 198 | 107 | 42902 | 248 |  | 199 | 3.712081e-06 | 6.381537e-08 | 1.183604e-09 | 3.080421e-08 | 1.58307e-08 | 5.458307e-06 | 2.69644e-08 | 0 | 1.951322e-08 | 4.112128 | 3.596582 | 40.36099 | 0.7485882 | 19.48259 | 10.01237 | 17.05404 | 12.34143 | 96.64846 | 1.659695 | 4.064246 | 0.07538088 | 1.961846 | 1.008219 | 1.717298 | 1.24275 | 173.9497 | 2.266703 | 55.02977 | 16.17184 | 48.10151 | 2.485499
CH4 | FID1 | 1.479505e-10 |  | 6 | 75 | 24598 | 403 | 15 | 199 | 108 | 42986 | 247 |  | 204 | 3.676805e-06 | 6.334382e-08 | 5.91802e-10 | 3.095979e-08 | 1.597865e-08 | 5.468994e-06 | 2.685568e-08 | 0 | 2.00035e-08 | 5.02336 | 3.407829 | 40.15883 | 0.3751917 | 19.62794 | 10.13018 | 17.02601 | 12.68185 | 96.62736 | 2.017323 | 4.94 | 0.04615292 | 2.414464 | 1.246129 | 2.094396 | 1.560014 | 211.432 | 1.387818 | 67.72571 | 19.9879 | 58.66403 | 3.120029
CO2 | TCD2 | 1.272273e-10 |  | 7 | 90 | 24904 | 405 | 15 | 203 | 110 | 43098 | 251 |  | 208 | 3.722544e-06 | 6.365818e-08 | 5.91802e-10 | 3.158209e-08 | 1.627456e-08 | 5.483243e-06 | 2.729059e-08 | 0 | 2.039572e-08 | 3.841847 | 3.156158 | 39.83792 | 0.3703555 | 19.76439 | 10.18478 | 17.07872 | 12.76384 | 97.06558 | 1.530512 | 3.747903 | 0.0348426 | 1.859409 | 0.9581715 | 1.606745 | 1.200807 | 160.4103 | 1.047717 | 52.15644 | 15.36907 | 45.00493 | 2.401614
CO | TCD2 | 1.087274e-10 |  | 8 | 105 | 24667 | 396 | 12 | 199 | 109 | 43120 | 251 |  | 208 | 3.687119e-06 | 6.224356e-08 | 1.479505e-10 | 3.095979e-08 | 1.61266e-08 | 5.486042e-06 | 2.729059e-08 | 0 | 2.039572e-08 | 4.75694 | 3.106723 | 39.60416 | 0.09413753 | 19.69901 | 10.26099 | 17.36438 | 12.97733 | 96.91821 | 1.883946 | 4.613389 | 0.01096585 | 2.294688 | 1.195277 | 2.022733 | 1.511697 | 197.4531 | 0.329743 | 64.366 | 19.17225 | 56.65675 | 3.023394
O2 | TCD2 | 1.267908e-10 |  | 9 | 120 | 24885 | 394 | 13 | 200 | 109 | 43192 | 247 |  | 209 | 3.719704e-06 | 6.19292e-08 | 2.95901e-10 | 3.111536e-08 | 1.61266e-08 | 5.495203e-06 | 2.685568e-08 | 0 | 2.049378e-08 | 3.915209 | 2.944934 | 39.4915 | 0.1886925 | 19.84189 | 10.28374 | 17.12554 | 13.06863 | 97.19878 | 1.546175 | 3.786258 | 0.01809094 | 1.902347 | 0.9859564 | 1.641916 | 1.252959 | 162.0518 | 0.5439947 | 53.36082 | 15.81474 | 45.99006 | 2.505918
N2 | TCD2 | 1.112824e-10 |  | 10 | 135 | 25755 | 405 | 15 | 207 | 113 | 43188 | 248 |  | 210 | 3.849748e-06 | 6.365818e-08 | 5.91802e-10 | 3.22044e-08 | 1.671841e-08 | 5.494694e-06 | 2.69644e-08 | 0 | 2.059183e-08 | 0.556006 | 2.953922 | 39.6059 | 0.3681986 | 20.03646 | 10.40161 | 16.77631 | 12.81152 | 97.84071 | 0.2202112 | 0.5392511 | 0.005013179 | 0.2728048 | 0.1416223 | 0.2284166 | 0.1744343 | 23.07995 | 0.1507463 | 7.652175 | 2.271622 | 6.397948 | 0.3488686
H2 | TCD3 | 9.805636e-11 |  | 11 | 150 | 24947 | 388 | 16 | 199 | 109 | 43199 | 250 |  | 213 | 3.728972e-06 | 6.098611e-08 | 7.397525e-10 | 3.095979e-08 | 1.61266e-08 | 5.496093e-06 | 2.718186e-08 | 0 | 2.0886e-08 | 3.675818 | 2.929205 | 38.87434 | 0.47154 | 19.73468 | 10.27957 | 17.32652 | 13.31335 | 97.25841 | 1.42895 | 3.499199 | 0.04244476 | 1.776379 | 0.9252959 | 1.559613 | 1.198376 | 149.7657 | 1.276314 | 49.82743 | 14.84175 | 43.68476 | 2.396752
|  |  |  | 12 | 165 | 24340 | 378 | 16 | 194 | 106 | 43188 | 247 |  | 214 | 3.63824e-06 | 5.941431e-08 | 7.397525e-10 | 3.01819e-08 | 1.568275e-08 | 5.494694e-06 | 2.685568e-08 | 0 | 2.098406e-08 | 6.019537 | 2.953922 | 38.61621 | 0.4808007 | 19.61667 | 10.19297 | 17.45479 | 13.63855 | 96.78157 | 2.324517 | 5.692256 | 0.07087284 | 2.891612 | 1.502504 | 2.572939 | 2.010402 | 243.6286 | 2.131146 | 81.10971 | 24.10017 | 72.06802 | 4.020804
vazão C3H8 | 10 | mL/min |  | 13 | 180 | 24944 | 386 | 16 | 199 | 109 | 43255 | 246 |  | 215 | 3.728524e-06 | 6.067175e-08 | 7.397525e-10 | 3.095979e-08 | 1.61266e-08 | 5.503218e-06 | 2.674695e-08 | 0 | 2.108212e-08 | 3.687401 | 2.803369 | 38.8108 | 0.4732085 | 19.80451 | 10.31595 | 17.10962 | 13.48591 | 97.35013 | 1.43111 | 3.504489 | 0.04272918 | 1.788282 | 0.9314962 | 1.544943 | 1.217734 | 149.9921 | 1.284866 | 50.16132 | 14.9412 | 43.27384 | 2.435467
| 0.6 | L/h |  | 14 | 195 | 25060 | 387 | 16 | 200 | 110 | 43295 | 262 |  | 217 | 3.745863e-06 | 6.082893e-08 | 7.397525e-10 | 3.111536e-08 | 1.627456e-08 | 5.508307e-06 | 2.848659e-08 | 0 | 2.127823e-08 | 3.239507 | 2.713487 | 38.32385 | 0.4660639 | 19.60351 | 10.25341 | 17.94731 | 13.40585 | 97.53417 | 1.241504 | 3.040183 | 0.03697226 | 1.555122 | 0.8133898 | 1.423738 | 1.06347 | 130.1198 | 1.111756 | 43.62117 | 13.04677 | 39.87889 | 2.126939
| 0.02453688 | molC3H8/h |  | 15 | 210 | 24884 | 381 | 16 | 198 | 108 | 43302 | 247 |  | 217 | 3.719555e-06 | 5.988585e-08 | 7.397525e-10 | 3.080421e-08 | 1.597865e-08 | 5.509198e-06 | 2.685568e-08 | 0 | 2.127823e-08 | 3.91907 | 2.697757 | 38.50131 | 0.4755955 | 19.80439 | 10.27286 | 17.26583 | 13.68002 | 97.38698 | 1.508893 | 3.694964 | 0.04564281 | 1.900623 | 0.9858848 | 1.656998 | 1.312869 | 158.1444 | 1.372479 | 53.31248 | 15.81359 | 46.41252 | 2.625738
vazão CO2 | 20 | mL/min |  | 16 | 225 | 25034 | 379 | 16 | 198 | 108 | 43293 | 244 |  | 216 | 3.741976e-06 | 5.957149e-08 | 7.397525e-10 | 3.080421e-08 | 1.597865e-08 | 5.508053e-06 | 2.652949e-08 | 0 | 2.118017e-08 | 3.339897 | 2.717981 | 38.48194 | 0.4778647 | 19.89888 | 10.32188 | 17.1375 | 13.68195 | 97.47104 | 1.285257 | 3.147325 | 0.03908316 | 1.627471 | 0.8441962 | 1.401626 | 1.119007 | 134.7055 | 1.175231 | 45.65056 | 13.54091 | 39.25955 | 2.238014
| 1.2 | L/h |  | 17 | 240 | 24867 | 375 | 17 | 196 | 107 | 43324 | 245 |  | 217 | 3.717014e-06 | 5.894276e-08 | 8.87703e-10 | 3.049306e-08 | 1.58307e-08 | 5.511997e-06 | 2.663822e-08 | 0 | 2.127823e-08 | 3.98471 | 2.648322 | 38.25696 | 0.5761661 | 19.7916 | 10.27496 | 17.28961 | 13.81069 | 97.40356 | 1.524429 | 3.733007 | 0.05622067 | 1.931209 | 1.002602 | 1.687072 | 1.347609 | 159.7727 | 1.690556 | 54.17041 | 16.08174 | 47.25488 | 2.695218
| 0.04907376 | molCO2/h |  | 18 | 255 | 25142 | 370 | 16 | 195 | 107 | 43429 | 251 |  | 215 | 3.75812e-06 | 5.815686e-08 | 7.397525e-10 | 3.033748e-08 | 1.58307e-08 | 5.525355e-06 | 2.729059e-08 | 0 | 2.108212e-08 | 2.922893 | 2.412381 | 37.90264 | 0.4821198 | 19.77188 | 10.31736 | 17.78613 | 13.73987 | 97.79193 | 1.107853 | 2.712901 | 0.03450797 | 1.415183 | 0.7384706 | 1.273051 | 0.9834385 | 116.1122 | 1.037655 | 39.69587 | 11.84507 | 35.65816 | 1.966877
|  |  |  | 19 | 270 | 24726 | 359 | 16 | 189 | 103 | 43497 | 255 |  | 215 | 3.695938e-06 | 5.642787e-08 | 7.397525e-10 | 2.940402e-08 | 1.52389e-08 | 5.534007e-06 | 2.77255e-08 | 0 | 2.108212e-08 | 4.529132 | 2.259581 | 37.46419 | 0.4911443 | 19.52223 | 10.11757 | 18.4078 | 13.99706 | 97.6005 | 1.696803 | 4.155114 | 0.05447231 | 2.16519 | 1.12213 | 2.04159 | 1.5524 | 177.8389 | 1.637982 | 60.73358 | 17.99896 | 57.18495 | 3.104799
mol total (loop) |  | 8.167996e-06 |  | 20 | 285 | 25385 | 366 | 16 | 194 | 106 | 43426 | 240 |  | 215 | 3.794442e-06 | 5.752814e-08 | 7.397525e-10 | 3.01819e-08 | 1.568275e-08 | 5.524974e-06 | 2.609458e-08 | 0 | 2.108212e-08 | 1.984633 | 2.419122 | 38.02024 | 0.4889011 | 19.94716 | 10.3647 | 17.24586 | 13.93313 | 97.93543 | 0.7545621 | 1.847764 | 0.02376034 | 0.9694221 | 0.5037193 | 0.8381402 | 0.6771432 | 79.08432 | 0.7144736 | 27.19229 | 8.079658 | 23.47631 | 1.354286
fração C3H8 (entrada) |  | 0.3333333 |  | 21 | 300 | 25147 | 355 | 16 | 188 | 103 | 43448 | 235 |  | 212 | 3.758867e-06 | 5.579915e-08 | 7.397525e-10 | 2.924844e-08 | 1.52389e-08 | 5.527773e-06 | 2.555095e-08 | 0 | 2.078795e-08 | 2.903587 | 2.369687 | 37.86455 | 0.5019861 | 19.8476 | 10.34091 | 17.33853 | 14.10642 | 97.77515 | 1.09943 | 2.692274 | 0.0356926 | 1.411219 | 0.7352675 | 1.232817 | 1.003006 | 115.2293 | 1.073276 | 39.5847 | 11.79369 | 34.53121 | 2.006011
fração CO2 (entrada) |  | 0.6666667 |  | 22 | [10 empty] | 0 | 0 | -1.627456e-09 | 0 | 0 | 0 | 0 | 0 | 0 | 100 | 100 | 0 | 100 | 0 | 0 | 0 | 0 | -0.01546377 | 0 | 0 | 244.879 | 0 | 0 | 0 | 0 | 0 | 7363.513 | 0 | 0 | 0 | 0
mol C3H8 (loop) |  | 2.722665e-06 |  | 23 | [10 empty] | 0 | 0 | -1.627456e-09 | 0 | 0 | 0 | 0 | 0 | 0 | 100 | 100 | 0 | 100 | 0 | 0 | 0 | 0 | -0.01546377 | 0 | 0 | 244.879 | 0 | 0 | 0 | 0 | 0 | 7363.513 | 0 | 0 | 0 | 0
mol CO2 (loop) |  | 5.445331e-06 |  | 24 | [10 empty] | 0 | 0 | -1.627456e-09 | 0 | 0 | 0 | 0 | 0 | 0 | 100 | 100 | 0 | 100 | 0 | 0 | 0 | 0 | -0.01546377 | 0 | 0 | 244.879 | 0 | 0 | 0 | 0 | 0 | 7363.513 | 0 | 0 | 0 | 0
média de 5 h
1.960319e-06 | 1028 | [22 empty] | 3.719256
1.913751e-09 | 1009
| 1036 |  | Tempo (h) | Seletividades (%) | [5 empty] | Conversão de C3H8 (%) | Conversão de CO2 (%) | Balanço de C (%) | Rendimento (%) | Produtividade (gC3H6/kgcat.h)
| 1024.333 |  |  | Propeno | Etano | Eteno | CH4 | CO | H2
|  |  | 1 | 43.03721 | 0.8605364 | 18.51571 | 9.457587 | 16.47411 | 11.65484 | 3.937411 | 4.319574 | 96.0565 | 1.709837 | 179.2049
|  |  | 2 | 39.7731 | 0.2570943 | 19.73331 | 10.21492 | 17.14866 | 12.87292 | 4.171332 | 3.153911 | 96.95248 | 1.744489 | 182.8368
|  |  | 3 | 38.97682 | 0.448437 | 19.79808 | 10.29753 | 17.16681 | 13.31233 | 3.484691 | 2.910105 | 97.3077 | 1.351197 | 141.6166
|  |  | 4 | 38.39102 | 0.4989225 | 19.77459 | 10.28078 | 17.41006 | 13.64463 | 3.620796 | 2.694387 | 97.44894 | 1.390021 | 145.6856
|  |  | 5 | 37.79569 | 0.4873884 | 19.74709 | 10.26655 | 17.81326 | 13.89002 | 3.085061 | 2.365192 | 97.77595 | 1.164662 | 146.9755

## MoVOx_N2N2_CO2_550C
[6 empty] | 4.7 | 4.5 | 3.1 | 2.9 | 2.7 | 2.7 |  | 2.2 | 6.6 | 1.4
Data | 2022-10-10 |  |  | Injeção n° | Tempo (min) | Áreas (u.a.) | [9 empty] | Número de mols | [9 empty] | Conversão de C3H8 (%) | Conversão de CO2 (%) | Distribuição de produtos (%) | [6 empty] | SC3H6 (%) | SC2H4 (%) | SCH4 (%) | SCO (%) | SC3H6comC | Balanço de C (%) | Rendimento (%) | rate (mmolproduto/gcat.min) | [5 empty] | PRODUTIVIDADE (gproduto/Kgcat.h) | [5 empty] | Soma de mols de C | Conversão C3H8(%)
Catalisador | MoVOx_O2O2 |  |  |  |  | Propano (FID) | Propeno (FID) | Etano (FID) | Eteno (FID) | CH4 (FID) | CO2 (TCD2) | H2O (TCD 2) | CO (TDC2) | O2 (TCD2) | H2 (TCD3) | C3H8 | C3H6 | C2H6 | C2H4 | CH4 | CO2 | H2O | CO | O2 | H2 |  |  | Propeno | Etano | Eteno | CH4 | H2O | CO | H2 | [7 empty] | Propeno | Etano | Eteno | CH4 | CO | H2 | Propeno | Etano | Eteno | CH4 | CO | H2
Massa (g) | 0.2004 |  |  | branco |  | 25680 |  |  |  |  | 44353 |  |  |  |  | 3.838538e-06 | 0 | 0 | 0 | 0 | 5.642914e-06 |  | 0 | 0 | 0
Pressão (atm) | 1 |  |  | branco |  | 24811 |  |  |  |  | 44361 |  |  |  |  | 3.708643e-06 | 0 | 0 | 0 | 0 | 5.643931e-06 |  | 0 | 0 | 0
Temperatura (°C) | 550 |  |  | branco |  | 25927 |  |  |  |  | 46800 |  |  |  |  | 3.875458e-06 | 0 | 0 | 0 | 0 | 5.954239e-06 |  | 0 | 0 | 0
Fatores de resposta | Detector | mol/u.a. |  | 1 | 1 | 13291 | 1262 |  |  |  | 4870 | 503 | 287 | 0 | 32 | 1.986682e-06 | 1.98362e-07 | 0 | 0 | 0 | 6.195971e-07 | 4.39968e-08 | 3.120477e-08 | 0 | 3.137803e-09 | 48.68142 | 89.05681 | 71.68812 | 0 | 0 | 0 | 15.90046 | 11.27742 | 1.134003 | 95.01753 | 0 | 0 | 4.982473 | 39.87789 | 41.96899 | 46.25588 | 0.3961556 | 0 | 0 | 0 | 13.44388 | 1.351852 | 16.95546 | 0 | 0 | 0 | 376.5629 | 2.703704 | 6.262909e-07 | 9.50894
C3H8 | FID1 | 1.494758e-10 |  | 2 | 15 | 23284 | 764 |  |  |  | 38776 | 899 | 102 | 0 | 545 | 3.480394e-06 | 1.200861e-07 | 0 | 0 | 0 | 4.933367e-06 | 7.863444e-08 | 1.10902e-08 | 0 | 5.344071e-08 | 10.09691 | 12.86796 | 45.61649 | 0 | 0 | 0 | 29.87047 | 4.212778 | 20.30026 | 97.01353 | 0 | 0 | 2.986467 | 88.96882 | 91.70764 | 9.795374 | 0.1833145 | 0 | 0 | 0 | 1.041619 | 5.019285 | 7.845862 | 0 | 0 | 0 | 29.17575 | 10.03857 | 3.713484e-07 | 3.434426
C3H6 | FID1 | 1.571807e-10 |  | 3 | 30 | 23098 | 258 |  |  |  | 45286 | 464 | 36 | 0 | 79 | 3.452591e-06 | 4.055262e-08 | 0 | 0 | 0 | 5.761617e-06 | 4.058552e-08 | 3.914188e-09 | 0 | 7.746452e-09 | 10.81509 | -1.760412 | 43.69952 | 0 | 0 | 0 | 43.73497 | 4.21793 | 8.34758 | 96.88292 | 0 | 0 | 3.117085 | 91.6651 | 94.61431 | 10.47797 | 0.202304 | 0 | 0 | 0 | 1.117072 | 2.210764 | 8.658612 | 0 | 0 | 0 | 31.28918 | 4.421527 | 1.255721e-07 | 1.197824
C2H6 | FID1 | 1.479505e-10 |  | 4 | 45 | 25980 | 216 |  |  |  | 43560 | 215 | 47 | 0 | 36 | 3.88338e-06 | 3.395103e-08 | 0 | 0 | 0 | 5.542022e-06 | 1.880579e-08 | 5.110189e-09 | 0 | 3.530029e-09 | -0.3127534 | 2.118016 | 55.29751 | 0 | 0 | 0 | 30.6298 | 8.323185 | 5.74951 | 95.22248 | 0 | 0 | 4.777517 | 95.94046 | 100.754 | -0.2978115 | -0.00612314 | 0 | 0 | 0 | -0.06374457 | -0.04403363 | -0.2620704 | 0 | 0 | 0 | -1.785485 | -0.08806726 | 1.069633e-07 | 0.9097757
C2H4 | FID1 | 1.555768e-10 |  | 5 | 60 | 23961 | 188 |  |  |  | 44997 | 162 | 41 | 0 | 28 | 3.581589e-06 | 2.954997e-08 | 0 | 0 | 0 | 5.724848e-06 | 1.416994e-08 | 4.457825e-09 | 0 | 2.745578e-09 | 7.482914 | -1.111011 | 58.02837 | 0 | 0 | 0 | 27.82604 | 8.753995 | 5.391593 | 95.21219 | 0 | 0 | 4.787813 | 91.84645 | 96.46502 | 7.124646 | 0.1402502 | 0 | 0 | 0 | 1.60409 | 0.9879603 | 6.002709 | 0 | 0 | 0 | 44.93056 | 1.975921 | 9.310774e-08 | 0.859096
CH4 | FID1 | 1.479505e-10 |  | 6 | 75 | 22381 | 166 |  |  |  | 47667 | 134 | 35 | 0 | 26 | 3.345417e-06 | 2.6092e-08 | 0 | 0 | 0 | 6.064545e-06 | 1.172082e-08 | 3.80546e-09 | 0 | 2.549465e-09 | 13.58354 | -7.110665 | 59.07478 | 0 | 0 | 0 | 26.53705 | 8.615927 | 5.772234 | 95.3638 | 0 | 0 | 4.6362 | 89.88297 | 94.25272 | 12.95378 | 0.2491499 | 0 | 0 | 0 | 2.865936 | 1.920032 | 10.66361 | 0 | 0 | 0 | 80.27487 | 3.840063 | 8.208145e-08 | 0.8112152
CO2 | TCD2 | 1.272273e-10 |  | 7 | 90 | 25915 | 183 |  |  |  | 43295 | 123 | 47 | 0 | 25 | 3.873664e-06 | 2.876407e-08 | 0 | 0 | 0 | 5.508307e-06 | 1.075866e-08 | 5.110189e-09 | 0 | 2.451409e-09 | -0.06177845 | 2.713487 | 61.09054 | 0 | 0 | 0 | 22.84977 | 10.85327 | 5.206422 | 94.40913 | 0 | 0 | 5.59087 | 94.68976 | 100.2972 | -0.05832449 | -0.001193742 | 0 | 0 | 0 | -0.0164191 | -0.007876404 | -0.05109214 | 0 | 0 | 0 | -0.4598989 | -0.01575281 | 9.14024e-08 | 0.7803902
CO | TCD2 | 1.087274e-10 |  | 8 | 105 | 26790 | 177 |  |  |  | 43482 | 113 | 52 | 0 | 21 | 4.004456e-06 | 2.782098e-08 | 0 | 0 | 0 | 5.532099e-06 | 9.883973e-09 | 5.653826e-09 | 0 | 2.059183e-09 | -3.440287 | 2.293286 | 61.25546 | 0 | 0 | 0 | 21.76225 | 12.44844 | 4.533852 | 93.65571 | 0 | 0 | 6.34429 | 96.19169 | 102.7078 | -3.222025 | -0.06753092 | 0 | 0 | 0 | -1.048724 | -0.3819563 | -2.890323 | 0 | 0 | 0 | -29.37475 | -0.7639126 | 8.911678e-08 | 0.7363511
O2 | TCD2 | 1.267908e-10 |  | 9 | 120 | 25803 | 166 |  |  |  | 43619 | 110 | 51 | 0 | 24 | 3.856923e-06 | 2.6092e-08 | 0 | 0 | 0 | 5.549529e-06 | 9.621566e-09 | 5.545099e-09 | 0 | 2.353353e-09 | 0.3706707 | 1.985439 | 59.82754 | 0 | 0 | 0 | 22.06173 | 12.71461 | 5.396111 | 93.3846 | 0 | 0 | 6.615399 | 93.57199 | 100.2007 | 0.3461493 | 0.007077901 | 0 | 0 | 0 | 0.1154099 | 0.04898022 | 0.3029342 | 0 | 0 | 0 | 3.232631 | 0.09796044 | 8.382109e-08 | 0.7192109
H2O | TCD2 | 8.746879e-11 |  | 10 | 135 | 25392 | 174 |  |  |  | 44195 | 103 | 53 | 0 | 24 | 3.795489e-06 | 2.734944e-08 | 0 | 0 | 0 | 5.622812e-06 | 9.009285e-09 | 5.762554e-09 | 0 | 2.353353e-09 | 1.957605 | 0.6911318 | 61.49447 | 0 | 0 | 0 | 20.25713 | 12.95695 | 5.291449 | 93.43754 | 0 | 0 | 6.56246 | 93.04257 | 99.57729 | 1.829138 | 0.03716867 | 0 |  | 0 | [8 empty] | 8.781088e-08
N2 | TCD2 | 1.112824e-10 |  | 11 | 150 | 23151 | 151 |  |  |  | 46884 | 100 | 43 | 0 | 23 | 3.460513e-06 | 2.373429e-08 | 0 | 0 | 0 | 5.964926e-06 | 8.746879e-09 | 4.67528e-09 | 0 | 2.255296e-09 | 10.61045 | -5.351216 | 60.22136 | 0 | 0 | 0 | 22.19359 | 11.86266 | 5.722397 | 93.83844 | 0 | 0 | 6.161563 | 89.75405 | 95.64743 | 9.956679 | 0.1943382 | 0 | 0 | 0 | 3.082246 | 1.486837 | 8.317675 | 0 | 0 | 0 | 86.33372 | 2.973674 | 7.587814e-08 | 0.7255915
H2 | TCD3 | 9.805636e-11 |  | 12 | 165 | 25968 | 159 |  |  |  | 43733 | 94 | 49 | 0 | 24 | 3.881587e-06 | 2.499173e-08 | 0 | 0 | 0 | 5.564033e-06 | 8.222066e-09 | 5.327644e-09 | 0 | 2.353353e-09 | -0.2664196 | 1.729274 | 61.11226 | 0 | 0 | 0 | 20.10541 | 13.02768 | 5.754651 | 93.36556 | 0 | 0 | 6.634441 | 94.01499 | 100.6956 | -0.2487441 | -0.005111326 | 0 | 0 | 0 | -0.08499334 | -0.03754367 | -0.2187648 | 0 | 0 | 0 | -2.380664 | -0.07508733 | 8.030284e-08 | 0.6848819
|  |  |  | 13 | 180 | 26208 | 159 |  |  |  | 44219 | 93 | 53 | 0 | 24 | 3.917461e-06 | 2.499173e-08 | 0 | 0 | 0 | 5.625865e-06 | 8.134597e-09 | 5.762554e-09 | 0 | 2.353353e-09 | -1.193096 | 0.6372023 | 60.59742 | 0 | 0 | 0 | 19.72395 | 13.97246 | 5.706171 | 92.86263 | 0 | 0 | 7.137373 | 94.42741 | 101.6851 | -1.107941 | -0.02299026 | 0 | 0 | 0 | -0.4082253 | -0.1667139 | -0.9839833 | 0 | 0 | 0 | -11.43439 | -0.3334279 | 8.073775e-08 | 0.6823031
vazão C3H8 | 10 | mL/min |  | 14 | 195 | 25774 | 149 |  |  |  | 44246 | 85 | 46 | 0 | 23 | 3.852588e-06 | 2.341992e-08 | 0 | 0 | 0 | 5.6293e-06 | 7.434847e-09 | 5.001462e-09 | 0 | 2.255296e-09 | 0.4826441 | 0.5765317 | 61.45102 | 0 | 0 | 0 | 19.50813 | 13.12323 | 5.917622 | 93.35453 | 0 | 0 | 6.645469 | 93.85834 | 100.5397 | 0.4505702 | 0.00924422 | 0 | 0 | 0 | 0.1551027 | 0.06994004 | 0.3956526 | 0 | 0 | 0 | 4.344425 | 0.1398801 | 7.526124e-08 | 0.6469618
| 0.6 | L/h |  | 15 | 210 | 24921 | 140 |  |  |  | 44251 | 80 | 49 | 0 | 23 | 3.725086e-06 | 2.20053e-08 | 0 | 0 | 0 | 5.629936e-06 | 6.997503e-09 | 5.327644e-09 | 0 | 2.255296e-09 | 3.776208 | 0.5652964 | 60.1472 | 0 | 0 | 0 | 19.12631 | 14.56208 | 6.164413 | 92.53241 | 0 | 0 | 7.467592 | 90.95264 | 98.29274 | 3.494216 | 0.07008766 | 0 | 0 | 0 | 1.346576 | 0.570032 | 2.999752 | 0 | 0 | 0 | 37.71759 | 1.140064 | 7.134354e-08 | 0.6343565
| 0.02453688 | molC3H8/h |  | 16 | 225 | 25352 | 139 |  |  |  | 44335 | 78 | 50 | 0 | 23 | 3.78951e-06 | 2.184812e-08 | 0 | 0 | 0 | 5.640623e-06 | 6.822565e-09 | 5.436372e-09 | 0 | 2.255296e-09 | 2.112051 | 0.3765432 | 60.08445 | 0 | 0 | 0 | 18.76272 | 14.95055 | 6.202284 | 92.34106 | 0 | 0 | 7.658941 | 91.85953 | 99.47853 | 1.95029 | 0.03959123 | 0 | 0 | 0 | 0.7732379 | 0.3207802 | 1.694504 | 0 | 0 | 0 | 21.65839 | 0.6415605 | 7.098072e-08 | 0.6204875
vazão CO2 | 20 | mL/min |  | 17 | 240 | 25362 | 134 |  |  |  | 44291 | 77 | 46 | 0 | 23 | 3.791004e-06 | 2.106221e-08 | 0 | 0 | 0 | 5.635025e-06 | 6.735096e-09 | 5.001462e-09 | 0 | 2.255296e-09 | 2.073439 | 0.4754139 | 60.08493 | 0 | 0 | 0 | 19.21345 | 14.26785 | 6.433764 | 92.6652 | 0 | 0 | 7.334801 | 92.1609 | 99.45578 | 1.921356 | 0.03899495 | 0 | 0 | 0 | 0.7244384 | 0.3266691 | 1.668984 | 0 | 0 | 0 | 20.29152 | 0.6533382 | 6.81881e-08 | 0.5959873
| 1.2 | L/h |  | 18 | 255 | 24973 | 126 |  |  |  | 44339 | 67 | 43 | 0 | 23 | 3.732858e-06 | 1.980477e-08 | 0 | 0 | 0 | 5.641132e-06 | 5.860409e-09 | 4.67528e-09 | 0 | 2.255296e-09 | 3.575428 | 0.367555 | 60.75874 | 0 | 0 | 0 | 17.97906 | 14.34322 | 6.918988 | 92.70509 | 0 | 0 | 7.294913 | 91.26956 | 98.45151 | 3.314603 | 0.06659235 | 0 | 0 | 0 | 1.255817 | 0.6057901 | 2.850153 | 0 | 0 | 0 | 35.17542 | 1.21158 | 6.408959e-08 | 0.5690446
| 0.04907376 | molCO2/h |  | 19 | 270 | 25719 | 128 |  |  |  | 44353 | 65 | 45 | 0 | 22 | 3.844367e-06 | 2.011913e-08 | 0 | 0 | 0 | 5.642914e-06 | 5.685471e-09 | 4.892734e-09 | 0 | 2.15724e-09 | 0.6950075 | 0.3360961 | 61.23692 | 0 | 0 | 0 | 17.30496 | 14.89209 | 6.566026 | 92.50157 | 0 | 0 | 7.498429 | 92.88731 | 100.417 | 0.6428929 | 0.01317396 | 0 | 0 | 0 | 0.2534527 | 0.111749 | 0.5638454 | 0 | 0 | 0 | 7.09921 | 0.223498 | 6.525012e-08 | 0.562581
|  |  |  | 20 | 285 | 25779 | 127 |  |  |  | 44400 | 70 | 49 | 0 | 22 | 3.853336e-06 | 1.996195e-08 | 0 | 0 | 0 | 5.648893e-06 | 6.122815e-09 | 5.327644e-09 | 0 | 2.15724e-09 | 0.4633384 | 0.2304843 | 59.46428 | 0 | 0 | 0 | 18.23914 | 15.87042 | 6.426162 | 91.83046 | 0 | 0 | 8.169543 | 92.38908 | 100.6083 | 0.4254857 | 0.008735531 | 0 | 0 | 0 | 0.1800687 | 0.07291242 | 0.3738807 | 0 | 0 | 0 | 5.043725 | 0.1458248 | 6.521349e-08 | 0.5609656
mol total (loop) |  | 8.167996e-06 |  | 21 | 300 | 26074 | 126 |  |  |  | 44294 | 66 | 39 | 0 | 22 | 3.897431e-06 | 1.980477e-08 | 0 | 0 | 0 | 5.635407e-06 | 5.77294e-09 | 4.24037e-09 | 0 | 2.15724e-09 | -0.6757018 | 0.4686728 | 61.93767 | 0 | 0 | 0 | 18.05436 | 13.26138 | 6.746578 | 93.33848 | 0 | 0 | 6.661521 | 94.54363 | 101.2912 | -0.6306897 | -0.0130364 | 0 | 0 | 0 | -0.2194298 | -0.1116324 | -0.557958 | 0 | 0 | 0 | -6.146228 | -0.2232648 | 6.365468e-08 | 0.5414678
fração C3H8 (entrada) |  | 0.3333333
fração CO2 (entrada) |  | 0.6666667
mol C3H8 (loop) |  | 2.722665e-06
mol CO2 (loop) |  | 5.445331e-06
média de 5 h
1.960319e-06 | 1028 | [24 empty] | 2.443883 | [28 empty] | 1.600281
1.913751e-09 | 1009 | [53 empty] | 0.7617919
| 1036 |  | Tempo (h) | Distribuição de produtos (%) | [5 empty] | Conversão de C3H8 (%) | H2O (%) | SC3H8 (%) | Balanço de C (%) | Rendimento (%) | Produtividade (gC3H6/kgcat.h) | [39 empty] | 0.6849346
| 1024.333 |  |  | Propeno | Etano | Eteno | CH4 | CO | H2 | [45 empty] | 0.604969
|  |  | 1 | 52.3418 | 0 | 0 | 0 | 7.09837 | 6.496228 | 7.020541 | 29.59235 | 96.08278 | 97.27778 | 5.76827 | 4.79975 | [39 empty] | 0.5550048
|  |  | 2 | 60.31208 | 0 | 0 | 0 | 11.15806 | 5.227155 | 6.977103 | 23.3027 | 94.20331 | 99.3646 | 2.504894 | 2.006283
|  |  | 3 | 60.84552 | 0 | 0 | 0 | 12.99651 | 5.77521 | 5.546546 | 20.38277 | 93.35529 | 99.64193 | 2.262641 | 1.877645
|  |  | 4 | 60.26883 | 0 | 0 | 0 | 14.53092 | 6.429862 | 2.884281 | 18.77038 | 92.56094 | 98.91964 | 2.670116 | 2.303348
|  |  | 5 | 60.87962 | 0 | 0 | 0 | 14.67463 | 6.579589 | 0.1608814 | 17.86615 | 92.55684 | 100.7722 | 0.1458963 | 0.468863
[8 empty] | 15 | 100 | 125
[8 empty] | 13 | 51 | 41
[8 empty] | 10 | 26 | 13
[8 empty] | 12 | 32 | 16
[8 empty] | 11 | 29 | 15
[8 empty] | 11 | 25 | 13
[8 empty] | 12 | 36 | 19
[8 empty] | 12 | 35 | 18
[8 empty] | 14 | 34 | 18
[8 empty] | 14 | 36 | 19
[8 empty] | 10 | 27 | 14
[8 empty] | 11 | 34 | 18
[8 empty] | 15 | 34 | 18
[8 empty] | 9 | 32 | 17
[8 empty] | 7 | 31 | 16
[8 empty] | 8 | 31 | 17
[8 empty] | 11 | 31 | 16
[8 empty] | 11 | 29 | 16
[8 empty] | 11 | 30 | 16
[8 empty] | 11 | 30 | 16
[8 empty] | 11 | 30 | 16

## MoVOx_O2O2_CO2_550C
[6 empty] | 4.7 | 4.5 | 3.1 | 2.9 | 2.7 | 2.7 |  | 2.2 | 6.6 | 1.4
Data | 2022-10-10 |  |  | Injeção n° | Tempo (min) | Áreas (u.a.) | [9 empty] | Número de mols | [9 empty] | Conversão de C3H8 (%) | Conversão de CO2 (%) | Distribuição de produtos (%) | [6 empty] | SC3H6 (%) | SC2H4 (%) | SCH4 (%) | SCO (%) | SC3H6comC | Balanço de C (%) | Rendimento (%) | rate (mmolproduto/gcat.min) | [5 empty] | PRODUTIVIDADE (gproduto/Kgcat.h) | [5 empty] | Soma de mols de C | Conversão C3H8(%)
Catalisador | MoVOx_O2O2 |  |  |  |  | Propano (FID) | Propeno (FID) | Etano (FID) | Eteno (FID) | CH4 (FID) | CO2 (TCD2) | H2O (TCD 2) | CO (TDC2) | O2 (TCD2) | H2 (TCD3) | C3H8 | C3H6 | C2H6 | C2H4 | CH4 | CO2 | H2O | CO | O2 | H2 |  |  | Propeno | Etano | Eteno | CH4 | H2O | CO | H2 | [7 empty] | Propeno | Etano | Eteno | CH4 | CO | H2 | Propeno | Etano | Eteno | CH4 | CO | H2
Massa (g) | 0.2004 |  |  | branco |  | 25680 |  |  |  |  | 44353 |  |  |  |  | 3.838538e-06 | 0 | 0 | 0 | 0 | 5.642914e-06 |  | 0 | 0 | 0
Pressão (atm) | 1 |  |  | branco |  | 24811 |  |  |  |  | 44361 |  |  |  |  | 3.708643e-06 | 0 | 0 | 0 | 0 | 5.643931e-06 |  | 0 | 0 | 0
Temperatura (°C) | 550 |  |  | branco |  | 25927 |  |  |  |  | 46800 |  |  |  |  | 3.875458e-06 | 0 | 0 | 0 | 0 | 5.954239e-06 |  | 0 | 0 | 0
Fatores de resposta | Detector | mol/u.a. |  | 1 | 1 | 11506 | 872 |  |  |  | 574 | 427 | 190 | 157 | 57 | 1.719868e-06 | 1.370616e-07 | 0 | 0 | 0 | 7.302848e-08 | 3.734917e-08 | 2.065821e-08 | 1.990615e-08 | 5.589212e-09 | 55.57357 | 98.71019 | 68.306 | 0 | 0 | 0 | 18.61333 | 10.29523 | 2.78544 | 95.21627 | 0 | 0 | 4.783733 | 31.41297 | 32.99118 | 52.91508 | 0.3562441 | 0 | 0 | 0 | 14.01057 | 3.79065 | 15.24725 | 0 | 0 | 0 | 392.4361 | 7.581301 | 1.990362e-07 | 10.37239
C3H8 | FID1 | 1.494758e-10 |  | 2 | 15 | 18829 | 688 |  |  |  | 530 | 791 | 62 | 26 | 664 | 2.814479e-06 | 1.081403e-07 | 0 | 0 | 0 | 6.743048e-08 | 6.918781e-08 | 6.741101e-09 | 3.296561e-09 | 6.510942e-08 | 27.29835 | 98.80906 | 43.39871 | 0 | 0 | 0 | 27.76635 | 2.705328 | 26.12961 | 97.96441 | 0 | 0 | 2.03559 | 50.44968 | 51.49797 | 26.74267 | 0.2810381 | 0 | 0 | 0 | 1.808456 | 17.46711 | 12.02843 | 0 | 0 | 0 | 50.65486 | 34.93422 | 1.283636e-07 | 4.361892
C3H6 | FID1 | 1.571807e-10 |  | 3 | 30 | 24754 | 286 |  |  |  | 41939 | 842 | 35 | 0 | 77 | 3.700123e-06 | 4.495368e-08 | 0 | 0 | 0 | 5.335787e-06 | 7.364872e-08 | 3.80546e-09 | 0 | 7.550339e-09 | 4.42102 | 5.760502 | 34.59088 | 0 | 0 | 0 | 56.67108 | 2.928219 | 5.809822 | 97.25567 | 0 | 0 | 2.744325 | 93.88624 | 96.53549 | 4.299693 | 0.08470223 | 0 | 0 | 0 | 0.3170134 | 0.6289801 | 3.625255 | 0 | 0 | 0 | 8.879545 | 1.25796 | 5.637006e-08 | 1.500603
C2H6 | FID1 | 1.479505e-10 |  | 4 | 45 | 25641 | 205 |  |  |  | 42497 | 882 | 34 | 0 | 31 | 3.832708e-06 | 3.222204e-08 | 0 | 0 | 0 | 5.40678e-06 | 7.714747e-08 | 3.696733e-09 | 0 | 3.039747e-09 | 0.9961775 | 4.506642 | 27.75227 | 0 | 0 | 0 | 66.44573 | 3.183929 | 2.618079 | 96.31663 | 0 | 0 | 3.683367 | 95.3944 | 99.0425 | 0.9594846 | 0.01939233 | 0 | 0 | 0 | 0.07766972 | 0.06386621 | 0.8299917 | 0 | 0 | 0 | 2.175529 | 0.1277324 | 4.331224e-08 | 1.117441
C2H4 | FID1 | 1.555768e-10 |  | 5 | 60 | 25831 | 188 |  |  |  | 43255 | 273 | 35 | 0 | 23 | 3.861109e-06 | 2.954997e-08 | 0 | 0 | 0 | 5.503218e-06 | 2.387898e-08 | 3.80546e-09 | 0 | 2.255296e-09 | 0.2625584 | 2.803369 | 49.67241 | 0 | 0 | 0 | 40.13968 | 6.396838 | 3.79107 | 95.884 | 0 | 0 | 4.115997 | 95.93612 | 100.0544 | 0.2517515 | 0.005140181 | 0 | 0 | 0 | 0.0411285 | 0.0243747 | 0.2199998 | 0 | 0 | 0 | 1.152009 | 0.0487494 | 4.096635e-08 | 1.049861
CH4 | FID1 | 1.479505e-10 |  | 6 | 75 | 25771 | 180 |  |  |  | 43505 | 177 | 34 | 0 | 21 | 3.85214e-06 | 2.829253e-08 | 0 | 0 | 0 | 5.535025e-06 | 1.548198e-08 | 3.696733e-09 | 0 | 2.059183e-09 | 0.4942276 | 2.241604 | 57.12152 | 0 | 0 | 0 | 31.25751 | 7.463561 | 4.157412 | 95.82641 | 0 | 0 | 4.173595 | 95.88418 | 100.0603 | 0.4736005 | 0.009670397 | 0 | 0 | 0 | 0.09032847 | 0.05031548 | 0.413893 | 0 | 0 | 0 | 2.530101 | 0.100631 | 3.938272e-08 | 1.012013
CO2 | TCD2 | 1.272273e-10 |  | 7 | 90 | 25946 | 187 |  |  |  | 43466 | 146 | 42 | 0 | 21 | 3.878298e-06 | 2.939279e-08 | 0 | 0 | 0 | 5.530063e-06 | 1.277044e-08 | 4.566552e-09 | 0 | 2.059183e-09 | -0.1814742 | 2.329239 | 60.24475 | 0 | 0 | 0 | 26.17486 | 9.359804 | 4.220592 | 95.07622 | 0 | 0 | 4.923776 | 95.56372 | 100.5127 | -0.1725388 | -0.003538981 | 0 | 0 | 0 | -0.04159425 | -0.01875599 | -0.1514684 | 0 | 0 | 0 | -1.165055 | -0.03751197 | 4.309245e-08 | 1.098907
CO | TCD2 | 1.087274e-10 |  | 8 | 105 | 26022 | 174 |  |  |  | 43983 | 131 | 42 | 0 | 22 | 3.889658e-06 | 2.734944e-08 | 0 | 0 | 0 | 5.595839e-06 | 1.145841e-08 | 4.566552e-09 | 0 | 2.15724e-09 | -0.4749218 | 1.167509 | 60.06689 | 0 | 0 | 0 | 25.16582 | 10.0294 | 4.737891 | 94.72775 | 0 | 0 | 5.272249 | 95.73056 | 101.0586 | -0.4498828 | -0.00927776 | 0 | 0 | 0 | -0.1166404 | -0.05510092 | -0.3970881 | 0 | 0 | 0 | -3.267096 | -0.1102018 | 4.10491e-08 | 1.044318
O2 | TCD2 | 1.267908e-10 |  | 9 | 120 | 25867 | 169 |  |  |  | 43556 | 119 | 35 | 0 | 20 | 3.86649e-06 | 2.656354e-08 | 0 | 0 | 0 | 5.541513e-06 | 1.040879e-08 | 3.80546e-09 | 0 | 1.961127e-09 | 0.1235569 | 2.127004 | 62.15305 | 0 | 0 | 0 | 24.35435 | 8.903971 | 4.588622 | 95.44235 | 0 | 0 | 4.557651 | 95.74703 | 100.3192 | 0.1179256 | 0.002414141 | 0 | 0 | 0 | 0.02694029 | 0.01388356 | 0.1033252 | 0 | 0 | 0 | 0.7545976 | 0.02776712 | 3.797992e-08 | 0.9727293
H2O | TCD2 | 8.746879e-11 |  | 10 | 135 | 24962 | 163 |  |  |  | 44962 | 113 | 40 | 0 | 21 | 3.731214e-06 | 2.562045e-08 | 0 | 0 | 0 | 5.720395e-06 | 9.883973e-09 | 4.349097e-09 | 0 | 2.059183e-09 | 3.6179 | -1.032364 | 61.12813 | 0 | 0 | 0 | 23.58228 | 10.37656 | 4.913029 | 94.64466 | 0 | 0 | 5.355341 | 93.6832 | 98.98414 | 3.424149 | 0.06916537 | 0 |  | 0 | [8 empty] | 3.866775e-08 | 1.025702
N2 | TCD2 | 1.112824e-10 |  | 11 | 150 | 25616 | 160 |  |  |  | 43614 | 111 | 40 | 0 | 19 | 3.731214e-06 | 2.562045e-08 | 0 | 0 | 0 | 5.720395e-06 | 9.883973e-09 | 4.349097e-09 | 0 | 2.059183e-09 | 3.6179 | -1.032364 | 61.12813 | 0 | 0 | 0 | 23.58228 | 10.37656 | 4.913029 | 94.64466 | 0 | 0 | 5.355341 | 93.6832 | 98.98414 | 3.424149 | 0.06916537 | 0 | 0 | 0 | 0.9193092 | 0.4352688 | 2.960278 | 0 | 0 | 0 | 25.74985 | 0.8705376 | 3.866775e-08 | 1.025702
H2 | TCD3 | 9.805636e-11 |  | 12 | 165 | 25672 | 160 |  |  |  | 44339 | 106 | 36 | 0 | 20 | 3.828971e-06 | 2.514891e-08 | 0 | 0 | 0 | 5.548893e-06 | 9.709035e-09 | 4.349097e-09 | 0 | 1.863071e-09 | 1.092706 | 1.996674 | 61.23409 | 0 | 0 | 0 | 23.64015 | 10.58944 | 4.536317 | 94.54972 | 0 | 0 | 5.450281 | 94.25199 | 99.68511 | 1.033151 | 0.02101669 | 0 | 0 | 0 | 0.2833533 | 0.1213832 | 0.8995144 | 0 | 0 | 0 | 7.936726 | 0.2427664 | 3.81962e-08 | 0.987705
|  |  |  | 13 | 180 | 25389 | 156 |  |  |  | 43961 | 100 | 34 | 0 | 22 | 3.837342e-06 | 2.514891e-08 | 0 | 0 | 0 | 5.641132e-06 | 9.271691e-09 | 3.914188e-09 | 0 | 1.961127e-09 | 0.8764817 | 0.367555 | 62.41057 | 0 | 0 | 0 | 23.00901 | 9.713608 | 4.866813 | 95.06787 | 0 | 0 | 4.932135 | 95.41587 | 100.3661 | 0.8332525 | 0.01706608 | 0 | 0 | 0 | 0.2084851 | 0.1044574 | 0.7304284 | 0 | 0 | 0 | 5.839668 | 0.2089148 | 3.689148e-08 | 0.9522265
vazão C3H8 | 10 | mL/min |  | 14 | 195 | 25962 | 156 |  |  |  | 43662 | 96 | 35 | 0 | 19 | 3.79504e-06 | 2.452019e-08 | 0 | 0 | 0 | 5.59304e-06 | 8.746879e-09 | 3.696733e-09 | 0 | 2.15724e-09 | 1.969188 | 1.216944 | 62.67775 | 0 | 0 | 0 | 22.3585 | 9.449474 | 5.51427 | 95.21504 | 0 | 0 | 4.784962 | 94.58147 | 99.33459 | 1.874963 | 0.038007 | 0 | 0 | 0 | 0.4556658 | 0.2659052 | 1.6267 | 0 | 0 | 0 | 12.7632 | 0.5318104 | 3.561039e-08 | 0.9296172
| 0.6 | L/h |  | 15 | 210 | 26602 | 160 |  |  |  | 43569 | 94 | 45 | 0 | 21 | 3.88069e-06 | 2.452019e-08 | 0 | 0 | 0 | 5.554999e-06 | 8.397003e-09 | 3.80546e-09 | 0 | 1.863071e-09 | -0.2432526 | 1.888815 | 63.54731 | 0 | 0 | 0 | 21.76194 | 9.862353 | 4.828394 | 95.08123 | 0 | 0 | 4.918774 | 95.6614 | 100.6102 | -0.2312876 | -0.00474859 | 0 | 0 | 0 | -0.05874754 | -0.02876152 | -0.2032397 | 0 | 0 | 0 | -1.645519 | -0.05752305 | 3.593657e-08 | 0.9175389
| 0.02453688 | molC3H8/h |  | 16 | 225 | 23065 | 138 |  |  |  | 46328 | 91 | 32 | 0 | 21 | 3.976354e-06 | 2.514891e-08 | 0 | 0 | 0 | 5.543167e-06 | 8.222066e-09 | 4.892734e-09 | 0 | 2.059183e-09 | -2.714391 | 2.097792 | 62.36881 | 0 | 0 | 0 | 20.39056 | 12.13389 | 5.106735 | 93.90992 | 0 | 0 | 6.090075 | 96.00422 | 102.2301 | -2.549082 | -0.05317813 | 0 | 0 | 0 | -0.8065362 | -0.3394433 | -2.276024 | 0 | 0 | 0 | -22.59108 | -0.6788867 | 3.982712e-08 | 0.9916662
vazão CO2 | 20 | mL/min |  | 17 | 240 | 24813 | 149 |  |  |  | 45830 | 89 | 30 | 0 | 21 | 3.447659e-06 | 2.169094e-08 | 0 | 0 | 0 | 5.894187e-06 | 7.959659e-09 | 3.479278e-09 | 0 | 2.059183e-09 | 10.94251 | -4.10185 | 61.64114 | 0 | 0 | 0 | 22.6197 | 9.887386 | 5.851772 | 94.92462 | 0 | 0 | 5.075378 | 90.14816 | 94.96815 | 10.38713 | 0.2013001 | 0 | 0 | 0 | 2.649415 | 1.568035 | 8.615646 | 0 | 0 | 0 | 74.21011 | 3.136071 | 3.212877e-08 | 0.923297
| 1.2 | L/h |  | 18 | 255 | 26466 | 149 |  |  |  | 43845 | 86 | 33 | 0 | 22 | 3.708942e-06 | 2.341992e-08 | 0 | 0 | 0 | 5.830828e-06 | 7.784722e-09 | 3.261823e-09 | 0 | 2.059183e-09 | 4.193212 | -2.982813 | 64.11911 | 0 | 0 | 0 | 21.31303 | 8.930225 | 5.637636 | 95.56345 | 0 | 0 | 4.436551 | 94.79263 | 99.1934 | 4.007178 | 0.08111325 | 0 | 0 | 0 | 0.9169821 | 0.5788893 | 3.471647 | 0 | 0 | 0 | 25.68467 | 1.157779 | 3.320539e-08 | 0.8873352
| 0.04907376 | molCO2/h |  | 19 | 270 | 27149 | 150 |  |  |  | 43662 | 82 | 38 | 0 | 18 | 3.956026e-06 | 2.341992e-08 | 0 | 0 | 0 | 5.578282e-06 | 7.522316e-09 | 3.588005e-09 | 0 | 2.15724e-09 | -2.189274 | 1.477603 | 63.83628 | 0 | 0 | 0 | 20.50376 | 9.779916 | 5.880043 | 95.14135 | 0 | 0 | 4.85865 | 97.08378 | 102.0416 | -2.082905 | -0.04337277 | 0 | 0 | 0 | -0.5243084 | -0.3152334 | -1.856354 | 0 | 0 | 0 | -14.68588 | -0.6304667 | 3.418394e-08 | 0.8566954
|  |  |  | 20 | 285 | 26175 | 143 |  |  |  | 43665 | 85 | 39 | 0 | 20 | 4.058118e-06 | 2.357711e-08 | 0 | 0 | 0 | 5.554999e-06 | 7.17244e-09 | 4.131642e-09 | 0 | 1.765014e-09 | -4.826441 | 1.888815 | 64.3371 | 0 | 0 | 0 | 19.57212 | 11.27441 | 4.816364 | 94.48106 | 0 | 0 | 5.518941 | 97.97284 | 103.6958 | -4.560073 | -0.09649462 | 0 | 0 | 0 | -1.332516 | -0.5692433 | -4.12997 | 0 | 0 | 0 | -37.32377 | -1.138487 | 3.597203e-08 | 0.8786333
mol total (loop) |  | 8.167996e-06 |  | 21 | 300 | 26320 | 142 |  |  |  | 43614 | 80 | 33 | 0 | 21 | 3.912528e-06 | 2.247684e-08 | 0 | 0 | 0 | 5.555381e-06 | 7.434847e-09 | 4.24037e-09 | 0 | 1.961127e-09 | -1.065678 | 1.882074 | 62.23999 | 0 | 0 | 0 | 20.58762 | 11.74189 | 5.430502 | 94.08355 | 0 | 0 | 5.916446 | 95.15192 | 101.1355 | -1.002628 | -0.02069255 | 0 | 0 | 0 | -0.306419 | -0.1417156 | -0.8856411 | 0 | 0 | 0 | -8.582796 | -0.2834312 | 3.519795e-08 | 0.8916006
fração C3H8 (entrada) |  | 0.3333333
fração CO2 (entrada) |  | 0.6666667
mol C3H8 (loop) |  | 2.722665e-06
mol CO2 (loop) |  | 5.445331e-06
média de 5 h
1.960319e-06 | 1028 | [24 empty] | 0.9114592 | [28 empty] | 2.007449
1.913751e-09 | 1009 | [53 empty] | 1.031992
| 1036 |  | Tempo (h) | Distribuição de produtos (%) | [5 empty] | Conversão de C3H8 (%) | H2O (%) | SC3H8 (%) | Balanço de C (%) | Rendimento (%) | Produtividade (gC3H6/kgcat.h) | [39 empty] | 0.9738126
| 1024.333 |  |  | Propeno | Etano | Eteno | CH4 | CO | H2 | [45 empty] | 0.9299593
|  |  | 1 | 37.33852 | 0 | 0 | 0 | 4.169662 | 4.07299 | 8.244527 | 41.92723 | 96.85518 | 98.54411 | 1.836976 | 1.558416 | [39 empty] | 0.8756431
|  |  | 2 | 59.89655 | 0 | 0 | 0 | 8.939185 | 4.426129 | 0.3088922 | 26.73813 | 95.26818 | 100.4877 | -0.007723859 | -0.007834563
|  |  | 3 | 61.86264 | 0 | 0 | 0 | 10.03227 | 4.957607 | 2.301247 | 23.14748 | 94.86932 | 99.59248 | 1.791379 | 1.55423
|  |  | 4 | 62.91909 | 0 | 0 | 0 | 10.20346 | 5.356134 | 6.455848 | 21.52131 | 94.86981 | 99.25046 | 2.903486 | 2.402007
|  |  | 5 | 63.47112 | 0 | 0 | 0 | 10.93207 | 5.375636 | 4.193212 | 20.22117 | 94.56865 | 102.291 | -2.548535 | -2.993162
[8 empty] | 9 | 197 | 85
[8 empty] | 18 | 36 | 30
[8 empty] | 11 | 27 | 14
[8 empty] | 11 | 27 | 14
[8 empty] | 10 | 28 | 15
[8 empty] | 10 | 28 | 15
[8 empty] | 11 | 31 | 16
[8 empty] | 12 | 28 | 15
[8 empty] | 12 | 29 | 15
[8 empty] | 12 | 26 | 14
[8 empty] | 13 | 28 | 15
[8 empty] | 13 | 28 | 15
[8 empty] | 13 | 27 | 15
[8 empty] | 13 | 28 | 15
[8 empty] | 12 | 29 | 16
[8 empty] | 11 | 23 | 12
[8 empty] | 11 | 24 | 13
[8 empty] | 12 | 28 | 15
[8 empty] | 11 | 28 | 15
[8 empty] | 10 | 27 | 14
[8 empty] | 10 | 27 | 14

## MoVOx_N2N2_CO2_550C (3C3H8_27C)
[6 empty] | 4.7 | 4.5 | 3.1 | 2.9 | 2.7 | 2.7 |  | 2.2 | 6.6 | 1.4
Data | 2023-04-27 |  |  | Injeção n° | Tempo (min) | Áreas (u.a.) | [9 empty] | Número de mols | [9 empty] | Conversão de C3H8 (%) | Conversão de CO2 (%) | Distribuição de produtos (%) | [6 empty] | SC3H6 (%) | SC2H4 (%) | SCH4 (%) | SCO (%) | Balanço de C (%) | Rendimento (%) | PRODUTIVIDADE (molproduto/Kgcat.h) | [5 empty] | PRODUTIVIDADE (gproduto/Kgcat.h) | [5 empty] | Soma de mols de C | Conversão C3H8(%)
Catalisador | MoVOx_N2N2 |  |  |  |  | Propano (FID) | Propeno (FID) | Etano (FID) | Eteno (FID) | CH4 (FID) | CO2 (TCD2) | H2O (TCD 2) | CO (TDC2) | O2 (TCD2) | H2 (TCD3) | C3H8 | C3H6 | C2H6 | C2H4 | CH4 | CO2 | H2O | CO | O2 | H2 |  |  | Propeno | Etano | Eteno | CH4 | H2O | CO | H2 | [6 empty] | Propeno | Etano | Eteno | CH4 | CO | H2 | Propeno | Etano | Eteno | CH4 | CO | H2
Massa (g) | 0.2001 |  |  | branco | [11 empty] | 0 | 0 | 0 | 0 | 0 | 0 |  | 0 | 0 | 0
Pressão (atm) | 1 |  |  | branco | [11 empty] | 0 | 0 | 0 | 0 | 0 | 0 |  | 0 | 0 | 0
Temperatura (°C) | 550 |  |  | branco | [11 empty] | 0 | 0 | 0 | 0 | 0 | 0 |  | 0 | 0 | 0
Fatores de resposta | Detector | mol/u.a. |  | 1 | 1 | 3358 | 338 | 3 | 53 | 30 | 3142 | 403 | 69 |  | 18 | 5.019396e-07 | 5.312708e-08 | -1.183604e-09 | 8.245571e-09 | 4.438515e-09 | 3.997483e-07 | 3.524992e-08 | 7.502193e-09 | 0 | 1.765014e-09 | 55.49455 | 95.20472 | 48.67583 | -1.084436 | 7.554716 | 4.066634 | 32.29651 | 6.873622 | 1.617133 | 8.48843 | 0.878296 | 0.2363893 | 0.3995567 | 17.84182 | 4.710616 | 89.43338 | -1.992463 | 13.88048 | 7.471735 | 12.62909 | 2.971201 | 3827.749 | -59.91335 | 389.3475 | 119.8466 | 353.7407 | 5.942401 | 1.854459e-07 | 10.96492
C3H8 | FID1 | 1.494758e-10 |  | 2 | 15 | 5657 | 959 | 230 | 148 | 440 | 2158 | 780 | 1032 |  | 260 | 8.455844e-07 | 1.507363e-07 | 3.240116e-08 | 2.302537e-08 | 6.509822e-08 | 2.745566e-07 | 6.822565e-08 | 1.122067e-07 | 0 | 2.549465e-08 | 25.02461 | 96.70649 | 31.58845 | 6.790019 | 4.825219 | 13.64205 | 14.29743 | 23.51415 | 5.342685 | 53.40872 | 5.438883 | 7.688511 | 13.25232 | 30.30511 | 13.36533 | 26.17168 | 5.625672 | 3.997794 | 11.30272 | 19.48196 | 4.426525 | 1120.148 | 169.164 | 112.1381 | 181.2956 | 545.6897 | 8.85305 | 7.403669e-07 | 22.592
C3H6 | FID1 | 1.571807e-10 |  | 3 | 30 | 7350 | 149 | 5 | 6 | 3 | 61385 | 761 | 7 |  | 101 | 1.098647e-06 | 2.341992e-08 | -8.87703e-10 | 9.334609e-10 | 4.438515e-10 | 7.809849e-06 | 6.656375e-08 | 7.61092e-10 | 0 | 9.903692e-09 | 2.586337 | 6.314931 | 23.15639 | -0.8777141 | 0.9229571 | 0.438857 | 65.81473 | 0.7525278 | 9.79225 | 80.29011 | 2.133445 | 0.5072161 | 0.8697461 | 95.37206 | 2.076573 | 1.98286 | -0.07515784 | 0.07903195 | 0.03757892 | 0.06443825 | 0.8385012 | 84.86641 | -2.259996 | 2.216846 | 0.6027659 | 1.804915 | 1.677002 | 7.155623e-08 | 2.124909
C2H6 | FID1 | 1.479505e-10 |  | 4 | 45 | 7144 | 126 | 6 | 3 | 1 | 63391 | 452 | 0 |  | 26 | 1.067855e-06 | 1.980477e-08 | -7.397525e-10 | 4.667305e-10 | 1.479505e-10 | 8.065067e-06 | 3.953589e-08 | 0 | 0 | 2.549465e-09 | 5.316571 | 3.253397 | 32.06468 | -1.197688 | 0.7556546 | 0.2395376 | 64.01013 | 0 | 4.127682 | 33.02934 | 0.5189255 | 0.082248 | 0 | 96.65453 | 1.756028 | 5.644098 | -0.2108197 | 0.133012 | 0.04216395 | 0 | 0.726564 | 241.5674 | -6.339349 | 3.730988 | 0.6763097 | 0 | 1.453128 | 5.901621e-08 | 1.808881
C2H4 | FID1 | 1.555768e-10 |  | 5 | 60 | 7375 | 125 | 5 | 3 | 1 | 63800 | 242 | 0 |  | 15 | 1.102384e-06 | 1.964759e-08 | -8.87703e-10 | 4.667305e-10 | 1.479505e-10 | 8.117103e-06 | 2.116745e-08 | 0 | 0 | 1.470845e-09 | 2.254998 | 2.629186 | 46.76565 | -2.112932 | 1.110923 | 0.3521553 | 50.38326 | 0 | 3.500941 | 77.25467 | 1.223462 | 0.1939147 | 0 | 97.97586 | 1.742092 | 3.491478 | -0.1577494 | 0.08294041 | 0.02629157 | 0 | 0.2613768 | 149.4353 | -4.743525 | 2.326479 | 0.4217168 | 0 | 0.5227536 | 5.824877e-08 | 1.730813
CH4 | FID1 | 1.479505e-10 |  | 6 | 75 | 7230 | 119 | 3 | 3 | 1 | 65513 | 168 | 0 |  | 11 | 1.08071e-06 | 1.87045e-08 | -1.183604e-09 | 4.667305e-10 | 1.479505e-10 | 8.335044e-06 | 1.469476e-08 | 0 | 0 | 1.07862e-09 | 4.176765 | 0.01482583 | 55.16095 | -3.490535 | 1.376422 | 0.4363169 | 43.33591 | 0 | 3.180929 | 39.70708 | 0.6605362 | 0.1046928 | 0 | 99.25146 | 1.658471 | 7.627949 | -0.4826897 | 0.190339 | 0.06033621 | 0 | 0.4398758 | 326.4762 | -14.51448 | 5.339008 | 0.9677929 | 0 | 0.8797515 | 5.482771e-08 | 1.662979
CO2 | TCD2 | 1.272273e-10 |  | 7 | 90 | 7552 | 118 | 3 | 3 | 1 | 64346 | 140 | 0 |  | 8 | 1.128841e-06 | 1.854732e-08 | -1.183604e-09 | 4.667305e-10 | 1.479505e-10 | 8.186569e-06 | 1.224563e-08 | 0 | 0 | 7.844509e-10 | -0.09088155 | 1.795888 | 59.81371 | -3.817033 | 1.50517 | 0.4771292 | 39.49123 | 0 | 2.529795 | -1809.536 | -30.35714 | -4.811508 | 0 | 99.21262 | 1.644534 | -0.1799751 | 0.01148518 | -0.004528949 | -0.001435647 | 0 | -0.007611969 | -7.702936 | 0.3453593 | -0.127037 | -0.02302778 | 0 | -0.01522394 | 5.435617e-08 | 1.579718
CO | TCD2 | 1.087274e-10 |  | 8 | 105 | 7390 | 122 | 4 | 3 | 1 | 64413 | 123 | 0 |  | 8 | 1.104626e-06 | 1.917605e-08 | -1.035654e-09 | 4.667305e-10 | 1.479505e-10 | 8.195094e-06 | 1.075866e-08 | 0 | 0 | 7.844509e-10 | 2.056195 | 1.693633 | 63.29107 | -3.418203 | 1.540457 | 0.4883147 | 35.50926 | 0 | 2.589102 | 82.69066 | 1.341752 | 0.2126633 | 0 | 98.68412 | 1.700281 | 4.308666 | -0.232701 | 0.1048697 | 0.033243 | 0 | 0.1762583 | 184.4109 | -6.997319 | 2.941594 | 0.5332177 | 0 | 0.3525165 | 5.653824e-08 | 1.677486
O2 | TCD2 | 1.267908e-10 |  | 9 | 120 | 7424 | 130 | 4 | 3 | 1 | 64195 | 136 | 0 |  | 8 | 1.109708e-06 | 2.043349e-08 | -1.035654e-09 | 4.667305e-10 | 1.479505e-10 | 8.167358e-06 | 1.189575e-08 | 0 | 0 | 7.844509e-10 | 1.605574 | 2.026342 | 62.50165 | -3.167841 | 1.427628 | 0.4525487 | 36.38655 | 0 | 2.399466 | 112.8428 | 1.718329 | 0.2723495 | 0 | 98.60974 | 1.811775 | 3.322445 | -0.1683952 | 0.07588945 | 0.02405646 | 0 | 0.1275502 | 142.2007 | -5.063644 | 2.128699 | 0.3858656 | 0 | 0.2551003 | 6.031058e-08 | 1.77937
H2O | TCD2 | 8.746879e-11 |  | 10 | 135 | 7450 | 120 | 4 | 2 | 1 | 64293 | 125 | 0 |  | 7 | 1.113594e-06 | 1.886168e-08 | -1.035654e-09 | 3.111536e-10 | 1.479505e-10 | 8.179826e-06 | 1.09336e-08 | 0 | 0 | 6.863945e-10 | 1.260982 | 1.876776 | 63.07174 | -3.46313 | 1.040469 | 0.4947329 | 36.56095 | 0 | 2.29524 | 132.6275 | 1.458601 | 0.3467753 | 0 | 98.77272 | 1.672408 | 2.633174 | -0.1445818 |  | 0.02065454 | [8 empty] | 5.5284e-08
N2 | TCD2 | 1.112824e-10 |  | 11 | 150 | 7542 | 116 | 4 | 2 | 1 | 64359 | 108 | 0 |  | 6 | 1.127346e-06 | 1.823296e-08 | -1.035654e-09 | 3.111536e-10 | 1.479505e-10 | 8.188223e-06 | 9.446629e-09 | 0 | 0 | 5.883381e-10 | 0.04165404 | 1.776047 | 65.84346 | -3.739985 | 1.123648 | 0.5342836 | 34.11397 | 0 | 2.124626 | 3881.162 | 44.15584 | 10.49784 | 0 | 99.18029 | 1.616661 | 0.09080418 | -0.005157783 | 0.001549614 | 0.0007368262 | 0 | 0.002930054 | 3.886419 | -0.1550945 | 0.04346667 | 0.01181869 | 0 | 0.005860108 | 5.339784e-08 | 1.554325
H2 | TCD3 | 9.805636e-11 |  | 12 | 165 | 5059 | 97 | 3 | 2 | 1 | 67302 | 110 | 0 |  | 6 | 7.561979e-07 | 1.524653e-08 | -1.183604e-09 | 3.111536e-10 | 1.479505e-10 | 8.562653e-06 | 9.621566e-09 | 0 | 0 | 5.883381e-10 | 32.95024 | -2.715525 | 61.64714 | -4.785732 | 1.258105 | 0.5982165 | 38.90341 | 0 | 2.37886 | 4.102741 | 0.0558196 | 0.01327084 | 0 | 92.79558 | 1.351863 | 67.25236 | -5.220872 | 1.372497 | 0.652609 | 0 | 2.595157 | 2878.401 | -156.9916 | 38.49855 | 10.46785 | 0 | 5.190313 | 4.414263e-08 | 1.908676
|  |  |  | 13 | 180 | 7209 | 126 | 4 | 2 | 1 | 64516 | 120 | 0 |  | 6 | 1.077571e-06 | 1.980477e-08 | -1.035654e-09 | 3.111536e-10 | 1.479505e-10 | 8.208198e-06 | 1.049625e-08 | 0 | 0 | 5.883381e-10 | 4.455089 | 1.536436 | 65.33465 | -3.416554 | 1.026476 | 0.4880791 | 34.62646 | 0 | 1.940889 | 39.41623 | 0.4128468 | 0.09815231 | 0 | 98.11682 | 1.756028 | 9.63687 | -0.5039422 | 0.1514053 | 0.07199174 | 0 | 0.2862815 | 412.458 | -15.15354 | 4.246919 | 1.154748 | 0 | 0.5725629 | 5.811326e-08 | 1.765917
vazão C3H8 | 3 | mL/min |  | 14 | 195 | 7280 | 111 | 4 | 2 | 1 | 64487 | 102 | 0 |  | 5 | 1.088184e-06 | 1.744706e-08 | -1.035654e-09 | 3.111536e-10 | 1.479505e-10 | 8.204508e-06 | 8.921816e-09 | 0 | 0 | 4.902818e-10 | 3.514087 | 1.580695 | 66.38253 | -3.940452 | 1.183877 | 0.5629217 | 33.94571 | 0 | 1.865423 | 44.02217 | 0.523399 | 0.1244356 | 0 | 98.29665 | 1.546977 | 7.723289 | -0.4584527 | 0.1377384 | 0.06549324 | 0 | 0.217033 | 330.5568 | -13.78567 | 3.863561 | 1.050512 | 0 | 0.434066 | 5.104012e-08 | 1.539398
| 0.18 | L/h |  | 15 | 210 | 7473 | 117 | 4 | 2 | 1 | 64404 | 98 | 0 |  | 5 | 1.117032e-06 | 1.839014e-08 | -1.035654e-09 | 3.111536e-10 | 1.479505e-10 | 8.193949e-06 | 8.571941e-09 | 0 | 0 | 4.902818e-10 | 0.9561497 | 1.707369 | 68.42636 | -3.853478 | 1.157746 | 0.5504968 | 31.89463 | 0 | 1.824249 | 170.5379 | 1.923621 | 0.4573314 | 0 | 98.96915 | 1.630598 | 2.166134 | -0.1219873 | 0.0366501 | 0.01742676 | 0 | 0.0577492 | 92.71054 | -3.668159 | 1.028035 | 0.2795253 | 0 | 0.1154984 | 5.386938e-08 | 1.582082
| 0.007361064 | molC3H8/h |  | 16 | 225 | 7283 | 122 | 4 | 2 | 1 | 64279 | 109 | 0 |  | 5 | 1.088632e-06 | 1.917605e-08 | -1.035654e-09 | 3.111536e-10 | 1.479505e-10 | 8.178045e-06 | 9.534098e-09 | 0 | 0 | 4.902818e-10 | 3.474326 | 1.898142 | 66.99318 | -3.618146 | 1.087042 | 0.516878 | 33.3082 | 0 | 1.712842 | 48.93845 | 0.5293889 | 0.1258596 | 0 | 98.12658 | 1.700281 | 7.706146 | -0.416191 | 0.1250412 | 0.05945585 | 0 | 0.1970262 | 329.823 | -12.51486 | 3.507405 | 0.9536718 | 0 | 0.3940523 | 5.622709e-08 | 1.692505
vazão CO2 | 27 | mL/min |  | 17 | 240 | 7434 | 129 | 4 | 2 | 1 | 64193 | 118 | 0 |  | 5 | 1.111203e-06 | 2.027631e-08 | -1.035654e-09 | 3.111536e-10 | 1.479505e-10 | 8.167104e-06 | 1.032132e-08 | 0 | 0 | 4.902818e-10 | 1.473038 | 2.029394 | 66.45496 | -3.394321 | 1.019796 | 0.484903 | 33.82778 | 0 | 1.606883 | 122.0497 | 1.248623 | 0.296854 | 0 | 98.63915 | 1.797839 | 3.240989 | -0.16554 | 0.04973515 | 0.02364858 | 0 | 0.0783672 | 138.7143 | -4.977789 | 1.395071 | 0.3793232 | 0 | 0.1567344 | 5.952788e-08 | 1.754362
| 1.62 | L/h |  | 18 | 255 | 7509 | 120 | 4 | 3 | 1 | 64303 | 113 | 0 |  | 6 | 1.122414e-06 | 1.886168e-08 | -1.035654e-09 | 4.667305e-10 | 1.479505e-10 | 8.181099e-06 | 9.883973e-09 | 0 | 0 | 5.883381e-10 | 0.4790215 | 1.861514 | 65.23595 | -3.581962 | 1.614257 | 0.5117089 | 34.18519 | 0 | 2.034855 | 349.13 | 5.759458 | 0.9128553 | 0 | 99.01198 | 1.672408 | 1.034613 | -0.05680833 | 0.0256014 | 0.008115476 | 0 | 0.0322719 | 44.28145 | -1.708227 | 0.7181192 | 0.1301722 | 0 | 0.0645438 | 5.559516e-08 | 1.624243
| 0.06624958 | molCO2/h |  | 19 | 270 | 7523 | 112 | 4 | 2 | 1 | 64467 | 93 | 0 |  | 5 | 1.124506e-06 | 1.760424e-08 | -1.035654e-09 | 3.111536e-10 | 1.479505e-10 | 8.201964e-06 | 8.134597e-09 | 0 | 0 | 4.902818e-10 | 0.2934717 | 1.611219 | 68.62564 | -4.037231 | 1.212953 | 0.5767473 | 31.71065 | 0 | 1.911239 | 531.8789 | 6.267281 | 1.490015 | 0 | 99.20874 | 1.560914 | 0.6667893 | -0.03922707 | 0.01178545 | 0.005603867 | 0 | 0.01857022 | 28.53858 | -1.179558 | 0.3305819 | 0.08988603 | 0 | 0.03714045 | 5.151167e-08 | 1.503977
|  |  |  | 20 | 285 | 7381 | 119 | 4 | 2 | 1 | 64385 | 100 | 0 |  | 5 | 1.103281e-06 | 1.87045e-08 | -1.035654e-09 | 3.111536e-10 | 1.479505e-10 | 8.191531e-06 | 8.746879e-09 | 0 | 0 | 4.902818e-10 | 2.175477 | 1.736366 | 68.35164 | -3.784576 | 1.137045 | 0.5406537 | 31.96361 | 0 | 1.791631 | 76.23483 | 0.8454557 | 0.2010029 | 0 | 98.60456 | 1.658471 | 4.923109 | -0.2725886 | 0.08189703 | 0.03894124 | 0 | 0.1290444 | 210.7091 | -8.196741 | 2.297212 | 0.6246174 | 0 | 0.2580887 | 5.481246e-08 | 1.629067
mol total (loop) |  | 8.167996e-06 |  | 21 | 300 | 7572 | 115 | 4 | 2 | 1 | 64331 | 97 | 0 |  | 5 | 1.131831e-06 | 1.807578e-08 | -1.035654e-09 | 3.111536e-10 | 1.479505e-10 | 8.184661e-06 | 8.484472e-09 | 0 | 0 | 4.902818e-10 | -0.3559527 | 1.81878 | 68.27752 | -3.911967 | 1.175318 | 0.5588524 | 32.04834 | 0 | 1.851938 | -450.2632 | -5.167173 | -1.22847 | 0 | 99.26066 | 1.602724 | -0.8046483 | 0.0461024 | -0.01385109 | -0.006586057 | 0 | -0.02182503 | -34.43895 | 1.386299 | -0.3885231 | -0.1056404 | 0 | -0.04365006 | 5.292629e-08 | 1.534799
fração C3H8 (entrada) |  | 0.3333333
fração CO2 (entrada) |  | 0.6666667
mol C3H8 (loop) |  | 2.722665e-06
mol CO2 (loop) |  | 5.445331e-06
média de 5 h
1.960319e-06 | 1028 | [24 empty] | 2.134244 | [27 empty] | 7.06415
1.913751e-09 | 1009 | [24 empty] | 2.102583 | [27 empty] | 1.674888
| 1036 |  | Tempo (h) | Distribuição de produtos (%) | [5 empty] | Conversão de C3H8 (%) | H2O (%) | SC3H8 (%) | Balanço de C (%) | Rendimento (%) | Produtividade (gC3H6/kgcat.h) | [38 empty] | 1.692079
| 1024.333 |  |  | Propeno | Etano | Eteno | CH4 | CO | H2 | [44 empty] | 1.663298
|  |  | 1 | 33.99558 | -1.396111 | 0.9298449 | 0.3435166 | 0.2508426 | 5.806958 | 8.79563 | 45.36041 | 60.99571 | 96.66748 | 1.858231 | 158.623 | [38 empty] | 1.555948
|  |  | 2 | 60.19185 | -3.473403 | 1.462419 | 0.4635774 | 0 | 2.674823 | 2.891169 | 38.68074 | -393.5739 | 98.93948 | 1.703766 | 161.3462
|  |  | 3 | 64.80194 | -3.970681 | 1.148026 | 0.5458752 | 0 | 2.07745 | 1.77787 | 35.39739 | 992.1758 | 97.09733 | 1.567882 | 906.3256
|  |  | 4 | 66.77761 | -3.611977 | 1.21971 | 0.5159967 | 0 | 1.794707 | 1.595634 | 33.30395 | 172.664 | 98.68672 | 1.700281 | 151.3823
|  |  | 5 | 68.41827 | -3.911258 | 1.175106 | 0.5587511 | 0 | 1.851602 | 0.704332 | 31.90753 | 52.61685 | 99.02465 | 1.60737 | 119.6238

## Branco (2)
|  | tempo | 4.6 |  | 3.1 |  |  | 2.5 |  |  |  | nº de mols
Obs: |  | Injeções | Propano (FID) | Propeno (FID) | Etano (FID) | Eteno (FID) | CH4 (FID) | CO2 (TCD2) | CO (TDC2) | O2 (TCD2) | H2 (TCD3) | Injeções | Propano (FID) | Propeno (FID) | Etano (FID) | Eteno (FID) | CH4 (FID) | CO2 (TCD2) | CO (TDC2) | O2 (TCD2) | H2 (TCD3)
Feito usando o bypass a 30 ml/min e razão 9:1 (CO2:C3H8) |  | 1 | 7226 |  | 0 |  |  | 63818 |  |  |  | 1 | 1.080112e-06 |  | 0 |  |  | 8.119393e-06
|  | 2 | 7409 |  | 4 |  |  | 64894 |  |  |  | 2 | 1.107466e-06 |  | 5.91802e-10 |  |  | 8.25629e-06
|  | 3 | 7672 |  | 4 |  |  | 66116 |  |  |  | 3 | 1.146778e-06 |  | 5.91802e-10 |  |  | 8.411762e-06
|  | 4 | 7697 |  | 4 |  |  | 65857 |  |  |  | 4 | 1.150515e-06 |  | 5.91802e-10 |  |  | 8.37881e-06
27 ml/min CO2 |  | 5 | 7624 |  | 4 |  |  | 65353 |  |  |  | 5 | 1.139603e-06 |  | 5.91802e-10 |  |  | 8.314687e-06
3 ml/min C3H8 |  | 6 | 7670 |  | 4 |  |  | 67273 |  |  |  | 6 | 1.146479e-06 |  | 5.91802e-10 |  |  | 8.558964e-06
|  | 7 | 7518 |  | 4 |  |  | 65348 |  |  |  | 7 | 1.123759e-06 |  | 5.91802e-10 |  |  | 8.314051e-06
|  | MÉDIA | 7545.143 |  | 3.428571 |  |  | 65522.71 |  |  |  | MÉDIA | 1.127816e-06 |  | 5.072589e-10 |  |  | 8.33628e-06
1.8 %
137.8367
Fatores de resposta | Detector | mol/u.a.
C3H8 | FID1 | 1.494758e-10
C3H6 | FID1 | 1.571807e-10
C2H6 | FID1 | 1.479505e-10
C2H4 | FID1 | 1.555768e-10
CH4 | FID1 | 1.479505e-10
CO2 | TCD2 | 1.272273e-10
CO | TCD2 | 1.087274e-10
O2 | TCD2 | 1.267908e-10
N2 | TCD2 | 1.112824e-10
H2 | TCD3 | 9.805636e-11

## V_MoO3 CO2-ODHP 600C
[6 empty] | 4.7 | 4.5 | 3.1 | 2.9 | 2.7 | 2.7 |  | 2.2 | 6.6 | 1.4
Data | 2022-10-10 |  |  | Injeção n° | Tempo (min) | Áreas (u.a.) | [9 empty] | Número de mols | [9 empty] | Conversão de C3H8 (%) | Conversão de CO2 (%) | Distribuição de produtos (%) | [6 empty] | SC3H6 (%) | SC2H4 (%) | SCH4 (%) | SCO (%) | SC3H6comC | Balanço de C (%) | Rendimento (%) | rate (mmolproduto/gcat.min) | [5 empty] | PRODUTIVIDADE (gproduto/Kgcat.h) | [5 empty] | Soma de mols de C | Conversão C3H8(%)
Catalisador | MoVOx_O2O2 |  |  |  |  | Propano (FID) | Propeno (FID) | Etano (FID) | Eteno (FID) | CH4 (FID) | CO2 (TCD2) | H2O (TCD 2) | CO (TDC2) | O2 (TCD2) | H2 (TCD3) | C3H8 | C3H6 | C2H6 | C2H4 | CH4 | CO2 | H2O | CO | O2 | H2 |  |  | Propeno | Etano | Eteno | CH4 | H2O | CO | H2 | [7 empty] | Propeno | Etano | Eteno | CH4 | CO | H2 | Propeno | Etano | Eteno | CH4 | CO | H2
Massa (g) | 0.2004 |  |  | branco |  | 25680 |  |  |  |  | 44353 |  |  |  |  | 3.838538e-06 | 0 | 0 | 0 | 0 | 5.642914e-06 |  | 0 | 0 | 0
Pressão (atm) | 1 |  |  | branco |  | 24811 |  |  |  |  | 44361 |  |  |  |  | 3.708643e-06 | 0 | 0 | 0 | 0 | 5.643931e-06 |  | 0 | 0 | 0
Temperatura (°C) | 550 |  |  | branco |  | 25927 |  |  |  |  | 46800 |  |  |  |  | 3.875458e-06 | 0 | 0 | 0 | 0 | 5.954239e-06 |  | 0 | 0 | 0
Fatores de resposta | Detector | mol/u.a. |  | 1 | 1 | 18098 | 704 | 21 | 362 | 196 | 63 |  | 473 |  | 264 | 2.705212e-06 | 1.106552e-07 | 1.571807e-09 | 5.689941e-08 | 3.080742e-08 | 8.015321e-09 | 0 | 5.142808e-08 | 0 | 2.588688e-08 | 30.12085 | 99.85844 | 39.91188 | 0.5669301 | 20.52287 | 11.11183 | 0 | 18.54943 | 9.337057 | 62.50017 | 21.42525 | 11.60041 | 9.682519 | 31.50476 | 50.40748 | 18.82559 | 0.1936484 | 0.4181657 | 15.1376 | 8.196049 | 13.682 | 6.886981 | 8.28815 | 12.57424 | 424.6097 | 131.4646 | 383.2327 | 13.77396 | 5.311436e-07 | 6.142674
C3H8 | FID1 | 1.494758e-10 |  | 2 | 15 | 24383 | 550 | 21 | 285 | 157 | 41846 |  | 373 |  | 330 | 3.644668e-06 | 8.644939e-08 | 1.571807e-09 | 4.47965e-08 | 2.467737e-08 | 5.323955e-06 | 0 | 4.055533e-08 | 0 | 3.23586e-08 | 5.853508 | 5.969478 | 37.51997 | 0.6821813 | 19.44217 | 10.71025 | 0 | 17.60145 | 14.04398 | 62.14649 | 21.46879 | 11.82667 | 9.718101 | 60.35701 | 97.12055 | 3.63775 | 0.07209652 | 0.09778396 | 2.786843 | 1.535208 | 2.522995 | 2.013066 | 3.085731 | 2.940364 | 78.17094 | 24.62474 | 70.66909 | 4.026133 | 4.173175e-07 | 3.676378
C3H6 | FID1 | 1.571807e-10 |  | 3 | 30 | 24325 | 497 | 18 | 224 | 122 | 43040 |  | 282 |  | 281 | 3.635998e-06 | 7.811881e-08 | 1.100265e-09 | 3.520848e-08 | 1.917605e-08 | 5.475864e-06 | 0 | 3.066114e-08 | 0 | 2.755384e-08 | 6.077455 | 3.286487 | 40.72536 | 0.5735967 | 18.35509 | 9.99697 | 0 | 15.98445 | 14.36453 | 65.68081 | 19.73508 | 10.74857 | 8.593101 | 64.03973 | 97.50142 | 3.991722 | 0.07942214 | 0.08536503 | 2.731681 | 1.48779 | 2.378871 | 2.137789 | 3.399268 | 2.566926 | 76.62365 | 23.86416 | 66.63219 | 4.275578 | 3.568111e-07 | 3.167486
C2H6 | FID1 | 1.479505e-10 |  | 4 | 45 | 24167 | 616 | 18 | 228 | 124 | 43138 |  | 285 |  | 276 | 3.612381e-06 | 9.682331e-08 | 1.100265e-09 | 3.58372e-08 | 1.949041e-08 | 5.488332e-06 | 0 | 3.098732e-08 | 0 | 2.706355e-08 | 6.687517 | 3.066275 | 45.82223 | 0.5207071 | 16.96018 | 9.223955 | 0 | 14.66494 | 12.80799 | 70.02269 | 17.27833 | 9.396984 | 7.470017 | 68.2716 | 97.49926 | 4.682779 | 0.09316984 | 0.08527271 | 2.777454 | 1.510545 | 2.401579 | 2.097479 | 3.987669 | 2.56415 | 77.90758 | 24.22914 | 67.26821 | 4.194958 | 4.148226e-07 | 3.686668
C2H4 | FID1 | 1.555768e-10 |  | 5 | 60 | 23429 | 747 | 17 | 224 | 121 | 43018 |  | 285 |  | 266 | 3.502068e-06 | 1.17414e-07 | 9.430842e-10 | 3.520848e-08 | 1.901887e-08 | 5.473065e-06 | 0 | 3.098732e-08 | 0 | 2.608299e-08 | 9.537048 | 3.335923 | 51.12631 | 0.4106531 | 15.33105 | 8.281504 | 0 | 13.493 | 11.35748 | 74.22632 | 14.83864 | 8.015516 | 6.529815 | 71.13164 | 95.83074 | 7.079 | 0.1384354 | 0.09590488 | 3.580449 | 1.934082 | 3.151187 | 2.652452 | 5.925035 | 2.88386 | 100.4316 | 31.02267 | 88.26475 | 5.304905 | 4.745513e-07 | 4.321664
CH4 | FID1 | 1.479505e-10 |  | 6 | 75 | 22750 | 855 | 17 | 224 | 120 | 42869 |  | 311 |  | 273 | 3.400574e-06 | 1.343895e-07 | 9.430842e-10 | 3.520848e-08 | 1.886168e-08 | 5.454108e-06 | 0 | 3.381423e-08 | 0 | 2.676939e-08 | 12.15877 | 3.670735 | 53.75873 | 0.3772543 | 14.08416 | 7.545085 | 0 | 13.52643 | 10.70834 | 76.33634 | 13.33282 | 7.142582 | 6.402421 | 71.95396 | 94.25912 | 9.28156 | 0.1785315 | 0.1123247 | 4.193457 | 2.246495 | 4.027398 | 3.188331 | 7.641146 | 3.377605 | 117.6265 | 36.03378 | 112.8074 | 6.376662 | 5.281475e-07 | 4.922218
CO2 | TCD2 | 1.272273e-10 |  | 7 | 90 | 23755 | 725 | 18 | 235 | 127 | 42990 |  | 324 |  | 258 | 3.550797e-06 | 1.13956e-07 | 1.100265e-09 | 3.693747e-08 | 1.996195e-08 | 5.469503e-06 | 0 | 3.522769e-08 | 0 | 2.529854e-08 | 8.278312 | 3.398841 | 49.01715 | 0.473269 | 15.88832 | 8.586452 | 0 | 15.15287 | 10.88194 | 72.2562 | 15.61398 | 8.438196 | 7.445619 | 69.83791 | 96.65316 | 5.981594 | 0.1179786 | 0.0959404 | 3.220856 | 1.740633 | 3.071768 | 2.20597 | 5.049486 | 2.884928 | 90.34501 | 27.91975 | 86.04022 | 4.411941 | 4.731331e-07 | 4.252682
CO | TCD2 | 1.087274e-10 |  | 8 | 105 | 23884 | 533 | 18 | 240 | 131 | 34275 |  | 312 |  | 206 | 3.570079e-06 | 8.377731e-08 | 1.100265e-09 | 3.772337e-08 | 2.059067e-08 | 4.360717e-06 | 0 | 3.392296e-08 | 0 | 2.019961e-08 | 7.780223 | 22.98198 | 42.45884 | 0.5576208 | 19.11843 | 10.43547 | 0 | 17.19236 | 10.23728 | 65.53758 | 19.67357 | 10.73849 | 8.845787 | 58.99049 | 90.01017 | 5.09897 | 0.09365791 | 0.1062387 | 3.642469 | 1.988181 | 3.275511 | 1.950421 | 4.008559 | 3.194597 | 102.1712 | 31.89042 | 91.74707 | 3.900842 | 3.834928e-07 | 3.456843
O2 | TCD2 | 1.267908e-10 |  | 9 | 120 | 24429 | 502 | 19 | 248 | 136 | 43379 |  | 327 |  | 198 | 3.651543e-06 | 7.890471e-08 | 1.257446e-09 | 3.898081e-08 | 2.137658e-08 | 5.518994e-06 | 0 | 3.555387e-08 | 0 | 1.941516e-08 | 5.675895 | 2.524734 | 40.36283 | 0.6432323 | 19.9402 | 10.93495 | 0 | 18.18719 | 9.931608 | 63.27206 | 20.83861 | 11.42762 | 9.503305 | 62.08575 | 98.12506 | 3.591256 | 0.07191122 | 0.08940335 | 2.771504 | 1.519857 | 2.527851 | 1.380402 | 3.0778 | 2.688359 | 77.74068 | 24.37851 | 70.80511 | 2.760804 | 3.741211e-07 | 3.302404
H2O | TCD2 | 8.746879e-11 |  | 10 | 135 | 24692 | 495 | 19 | 253 | 140 | 43350 |  | 358 |  | 200 | 3.690856e-06 | 7.780445e-08 | 1.257446e-09 | 3.976672e-08 | 2.20053e-08 | 5.515305e-06 | 0 | 3.892442e-08 | 0 | 1.961127e-08 | 4.660412 | 2.589898 | 39.02523 | 0.6307108 | 19.94623 | 11.03744 | 0 | 19.52375 | 9.836641 | 62.01347 | 21.13051 | 11.69277 | 10.34147 | 61.27159 | 98.80368 | 2.890083 | 0.05827118 | 0.07197906 |  | 1.259634 | [8 empty] | 3.763914e-07
N2 | TCD2 | 1.112824e-10 |  | 11 | 150 | 24659 | 491 | 19 | 256 | 141 | 43355 |  | 323 |  | 202 | 3.690856e-06 | 7.780445e-08 | 1.257446e-09 | 3.976672e-08 | 2.20053e-08 | 5.515305e-06 | 0 | 3.892442e-08 | 0 | 1.961127e-08 | 4.660412 | 2.589898 | 39.02523 | 0.6307108 | 19.94623 | 11.03744 | 0 | 19.52375 | 9.836641 | 62.01347 | 21.13051 | 11.69277 | 10.34147 | 61.27159 | 98.80368 | 2.890083 | 0.05827118 | 0.07197906 | 2.276338 | 1.259634 | 2.228123 | 1.122594 | 2.494006 | 2.16441 | 63.85128 | 20.20452 | 62.40972 | 2.245188 | 3.763914e-07 | 3.28756
H2 | TCD3 | 9.805636e-11 |  | 12 | 165 | 24697 | 481 | 19 | 255 | 141 | 43364 |  | 333 |  | 204 | 3.685923e-06 | 7.717572e-08 | 1.257446e-09 | 4.023826e-08 | 2.216248e-08 | 5.515941e-06 | 0 | 3.511896e-08 | 0 | 1.980738e-08 | 4.78783 | 2.578663 | 39.42359 | 0.6423396 | 20.55487 | 11.32124 | 0 | 17.93978 | 10.11818 | 62.27196 | 21.64511 | 11.92172 | 9.445659 | 61.45898 | 98.69446 | 2.981476 | 0.06004742 | 0.07531041 | 2.409933 | 1.327346 | 2.10333 | 1.186296 | 2.57003 | 2.264584 | 67.59862 | 21.29063 | 58.91428 | 2.372591 | 3.718e-07 | 3.252966
|  |  |  | 13 | 180 | 24411 | 476 | 19 | 255 | 141 | 43335 |  | 339 |  | 206 | 3.691603e-06 | 7.560392e-08 | 1.257446e-09 | 4.008108e-08 | 2.216248e-08 | 5.517086e-06 | 0 | 3.620624e-08 | 0 | 2.00035e-08 | 4.641106 | 2.55844 | 38.70878 | 0.6438051 | 20.52129 | 11.34706 | 0 | 18.53739 | 10.24168 | 61.6575 | 21.79163 | 12.04949 | 9.842462 | 60.90368 | 98.77741 | 2.86159 | 0.05768135 | 0.07316906 | 2.332264 | 1.289605 | 2.106792 | 1.163976 | 2.468762 | 2.200194 | 65.42 | 20.68526 | 59.01124 | 2.327953 | 3.678575e-07 | 3.214788
vazão C3H8 | 10 | mL/min |  | 14 | 195 | 24555 | 476 | 19 | 257 | 142 | 43354 |  | 345 |  | 210 | 3.648853e-06 | 7.481801e-08 | 1.257446e-09 | 4.008108e-08 | 2.216248e-08 | 5.513396e-06 | 0 | 3.68586e-08 | 0 | 2.019961e-08 | 5.745396 | 2.623604 | 38.29413 | 0.6435989 | 20.51471 | 11.34343 | 0 | 18.86535 | 10.33877 | 61.30075 | 21.89313 | 12.10561 | 10.06647 | 60.07414 | 97.99903 | 3.521971 | 0.07043328 | 0.09054966 | 2.88627 | 1.595938 | 2.654217 | 1.45459 | 3.014544 | 2.722828 | 80.95989 | 25.59884 | 74.34462 | 2.90918 | 3.661522e-07 | 3.236644
| 0.6 | L/h |  | 15 | 210 | 24621 | 473 | 19 | 258 | 142 | 43376 |  | 308 |  | 211 | 3.670377e-06 | 7.481801e-08 | 1.257446e-09 | 4.039544e-08 | 2.231966e-08 | 5.515813e-06 | 0 | 3.751096e-08 | 0 | 2.059183e-08 | 5.18939 | 2.58091 | 37.99926 | 0.638643 | 20.51641 | 11.33591 | 0 | 19.05141 | 10.45837 | 61.0609 | 21.9785 | 12.14377 | 10.20455 | 60.08245 | 98.39758 | 3.168688 | 0.06362595 | 0.08115701 | 2.607169 | 1.440537 | 2.421002 | 1.329021 | 2.723191 | 2.440391 | 73.13109 | 23.10621 | 67.81225 | 2.658042 | 3.675904e-07 | 3.230507
| 0.02453688 | molC3H8/h |  | 16 | 225 | 24283 | 469 | 19 | 256 | 142 | 43379 |  | 359 |  | 214 | 3.680243e-06 | 7.434647e-08 | 1.257446e-09 | 4.055262e-08 | 2.231966e-08 | 5.518612e-06 | 0 | 3.348805e-08 | 0 | 2.068989e-08 | 4.934553 | 2.531475 | 38.59064 | 0.6526959 | 21.04944 | 11.58535 | 0 | 17.38247 | 10.7394 | 61.53367 | 22.37588 | 12.31541 | 9.238917 | 60.64538 | 98.55641 | 3.036412 | 0.06106832 | 0.07886973 | 2.543549 | 1.399938 | 2.100443 | 1.297715 | 2.613724 | 2.371613 | 71.34654 | 22.455 | 58.83342 | 2.59543 | 3.624673e-07 | 3.178646
vazão CO2 | 20 | mL/min |  | 17 | 240 | 24544 | 468 | 19 | 257 | 142 | 43335 |  | 335 |  | 214 | 3.62972e-06 | 7.371775e-08 | 1.257446e-09 | 4.023826e-08 | 2.231966e-08 | 5.518994e-06 | 0 | 3.903315e-08 | 0 | 2.098406e-08 | 6.239623 | 2.524734 | 37.31593 | 0.6365191 | 20.36861 | 11.29821 | 0 | 19.75858 | 10.62213 | 60.50746 | 22.01835 | 12.2133 | 10.67946 | 59.11187 | 97.69352 | 3.775438 | 0.0752668 | 0.09725713 | 3.112228 | 1.726314 | 3.019019 | 1.623012 | 3.221419 | 2.924522 | 87.298 | 27.69008 | 84.56272 | 3.246024 | 3.654975e-07 | 3.247522
| 1.2 | L/h |  | 18 | 255 | 24521 | 472 | 19 | 260 | 143 | 43406 |  | 346 |  | 218 | 3.668733e-06 | 7.356057e-08 | 1.257446e-09 | 4.039544e-08 | 2.231966e-08 | 5.513396e-06 | 0 | 3.642369e-08 | 0 | 2.098406e-08 | 5.231862 | 2.623604 | 37.73481 | 0.6450395 | 20.72189 | 11.44945 | 0 | 18.68448 | 10.76432 | 60.83897 | 22.27296 | 12.30646 | 10.04152 | 59.82081 | 98.32646 | 3.183011 | 0.06386736 | 0.08264075 | 2.654834 | 1.466873 | 2.393806 | 1.379096 | 2.733523 | 2.485007 | 74.4681 | 23.52865 | 67.05051 | 2.758192 | 3.627308e-07 | 3.190545
| 0.04907376 | molCO2/h |  | 19 | 270 | 24681 | 473 | 20 | 261 | 144 | 43393 |  | 346 |  | 219 | 3.665295e-06 | 7.418929e-08 | 1.414626e-09 | 4.086698e-08 | 2.247684e-08 | 5.522429e-06 | 0 | 3.761969e-08 | 0 | 2.137629e-08 | 5.320669 | 2.464063 | 37.47999 | 0.7146609 | 20.64576 | 11.35517 | 0 | 19.00525 | 10.79917 | 60.60761 | 22.25703 | 12.24137 | 10.24424 | 59.60467 | 98.3452 | 3.22473 | 0.06471678 | 0.09311462 | 2.689978 | 1.479488 | 2.476232 | 1.407046 | 2.769878 | 2.799957 | 75.45388 | 23.73098 | 69.35926 | 2.814093 | 3.672276e-07 | 3.231752
|  |  |  | 20 | 285 | 24516 | 472 | 19 | 261 | 144 | 43396 |  | 331 |  | 221 | 3.689211e-06 | 7.434647e-08 | 1.257446e-09 | 4.102416e-08 | 2.263402e-08 | 5.520775e-06 | 0 | 3.761969e-08 | 0 | 2.147434e-08 | 4.702884 | 2.493275 | 37.48131 | 0.6339333 | 20.68207 | 11.4108 | 0 | 18.96573 | 10.82615 | 60.63221 | 22.30445 | 12.3059 | 10.22673 | 59.87861 | 98.7571 | 2.851462 | 0.05746539 | 0.07300616 | 2.381826 | 1.314111 | 2.184165 | 1.246781 | 2.459519 | 2.195295 | 66.81022 | 21.07834 | 61.17847 | 2.493562 | 3.678563e-07 | 3.216796
mol total (loop) |  | 8.167996e-06 |  | 21 | 300 | 24518 | 471 | 19 | 260 | 144 | 43390 |  | 332 |  | 223 | 3.664548e-06 | 7.418929e-08 | 1.257446e-09 | 4.102416e-08 | 2.263402e-08 | 5.521157e-06 | 0 | 3.598878e-08 | 0 | 2.167045e-08 | 5.339975 | 2.486534 | 37.70468 | 0.6390623 | 20.84941 | 11.50312 | 0 | 18.29031 | 11.01342 | 60.85181 | 22.43266 | 12.37664 | 9.839616 | 59.82716 | 98.31614 | 3.249471 | 0.06519404 | 0.08356685 | 2.726369 | 1.504203 | 2.391729 | 1.440167 | 2.790305 | 2.512855 | 76.47464 | 24.12742 | 66.99233 | 2.880334 | 3.657539e-07 | 3.219835
fração C3H8 (entrada) |  | 0.3333333
fração CO2 (entrada) |  | 0.6666667
mol C3H8 (loop) |  | 2.722665e-06
mol CO2 (loop) |  | 5.445331e-06
média de 5 h
1.960319e-06 | 1028 | [24 empty] | 6.169668 | [28 empty] | 3.713049
1.913751e-09 | 1009 | [53 empty] | 3.983537
| 1036 |  | Tempo (h) | Distribuição de produtos (%) | [5 empty] | Conversão de C3H8 (%) | H2O (%) | SC3H8 (%) | Balanço de C (%) | Rendimento (%) | Produtividade (gC3H6/kgcat.h) | [39 empty] | 3.24799
| 1024.333 |  |  | Propeno | Etano | Eteno | CH4 | CO | H2 | [45 empty] | 3.211805
|  |  | 1 | 45.8913 | 0.5016523 | 16.88211 | 9.167477 | 14.71413 | 12.84333 | 7.038882 | 0 | 68.01908 | 96.94381 | 5.251167 | 4.437324 | [39 empty] | 3.222794
|  |  | 2 | 46.39939 | 0.5128441 | 17.25778 | 9.37549 | 16.01471 | 10.43979 | 8.917333 | 0 | 69.35055 | 94.76188 | 5.988345 | 4.944248
|  |  | 3 | 38.86293 | 0.6401136 | 20.38427 | 11.26229 | 18.71657 | 10.13382 | 5.202904 | 0 | 61.81092 | 98.56864 | 3.06378 | 2.636836
|  |  | 4 | 37.91016 | 0.6432244 | 20.66409 | 11.41723 | 18.71924 | 10.64606 | 5.398857 | 0 | 60.98525 | 98.24349 | 3.290887 | 2.822964
|  |  | 5 | 37.55533 | 0.6625522 | 20.72575 | 11.42303 | 18.75376 | 10.87958 | 5.121176 | 0 | 60.69721 | 98.47281 | 3.108555 | 2.614698
[8 empty] | 15 | 100 | 125
[8 empty] | 13 | 51 | 41
[8 empty] | 10 | 26 | 13
[8 empty] | 12 | 32 | 16
[8 empty] | 11 | 29 | 15
[8 empty] | 11 | 25 | 13
[8 empty] | 12 | 36 | 19
[8 empty] | 12 | 35 | 18
[8 empty] | 14 | 34 | 18
[8 empty] | 14 | 36 | 19
[8 empty] | 10 | 27 | 14
[8 empty] | 11 | 34 | 18
[8 empty] | 15 | 34 | 18
[8 empty] | 9 | 32 | 17
[8 empty] | 7 | 31 | 16
[8 empty] | 8 | 31 | 17
[8 empty] | 11 | 31 | 16
[8 empty] | 11 | 29 | 16
[8 empty] | 11 | 30 | 16
[8 empty] | 11 | 30 | 16
[8 empty] | 11 | 30 | 16

## Branco (3)
|  | tempo | 4.6 |  | 3.1 |  |  | 2.5 |  |  |  | nº de mols
Obs: |  | Injeções | Propano (FID) | Propeno (FID) | Etano (FID) | Eteno (FID) | CH4 (FID) | CO2 (TCD2) | CO (TDC2) | O2 (TCD2) | H2 (TCD3) | Injeções | Propano (FID) | Propeno (FID) | Etano (FID) | Eteno (FID) | CH4 (FID) | CO2 (TCD2) | CO (TDC2) | O2 (TCD2) | H2 (TCD3)
Feito usando o bypass a 30 ml/min e razão 9:1 (CO2:C3H8) |  | 1 | 32734 |  | 12 |  |  | 45307 |  |  |  | 1 | 4.89294e-06 |  | 1.775406e-09 |  |  | 5.764288e-06
|  | 2 | 32312 |  | 12 |  |  | 45351 |  |  |  | 2 | 4.829861e-06 |  | 1.775406e-09 |  |  | 5.769886e-06
|  | 3 | 32838 |  | 12 |  |  | 45401 |  |  |  | 3 | 4.908485e-06 |  | 1.775406e-09 |  |  | 5.776248e-06
|  | 4 | [9 empty] | 4 | 0 |  | 0 |  |  | 0
20 ml/min CO2 |  | 5 | [9 empty] | 5 | 0 |  | 0 |  |  | 0
10 ml/min C3H8 |  | 6 | [9 empty] | 6 | 0 |  | 0 |  |  | 0
|  | 7 | [9 empty] | 7 | 0 |  | 0 |  |  | 0
|  | MÉDIA | 32628 |  | 12 |  |  | 45353 |  |  |  | MÉDIA | 4.877095e-06 |  | 1.775406e-09 |  |  | 5.770141e-06
Fatores de resposta | Detector | mol/u.a.
C3H8 | FID1 | 1.494758e-10
C3H6 | FID1 | 1.571807e-10
C2H6 | FID1 | 1.479505e-10
C2H4 | FID1 | 1.555768e-10
CH4 | FID1 | 1.479505e-10
CO2 | TCD2 | 1.272273e-10
CO | TCD2 | 1.087274e-10
O2 | TCD2 | 1.267908e-10
N2 | TCD2 | 1.112824e-10
H2 | TCD3 | 9.805636e-11

## V_MoO3 CO2-ODHP 550C
[6 empty] | 4.7 | 4.5 | 3.1 | 2.9 | 2.7 | 2.7 |  | 2.2 | 6.6 | 1.4
Data | 2024-09-20 |  |  | Injeção n° | Tempo (min) | Áreas (u.a.) | [9 empty] | Número de mols | [9 empty] | Conversão de C3H8 (%) | Conversão de CO2 (%) | Distribuição de produtos (%) | [6 empty] | SC3H6 (%) | SC2H4 (%) | SCH4 (%) | SCO (%) | SC3H6comC | Balanço de C (%) | Rendimento (%) | rate (mmolproduto/gcat.min) | [5 empty] | PRODUTIVIDADE (gproduto/Kgcat.h) | [5 empty] | Soma de mols de C | Conversão C3H8(%)
Catalisador | V_MoO3 |  |  |  |  | Propano (FID) | Propeno (FID) | Etano (FID) | Eteno (FID) | CH4 (FID) | CO2 (TCD2) | H2O (TCD 2) | CO (TDC2) | O2 (TCD2) | H2 (TCD3) | C3H8 | C3H6 | C2H6 | C2H4 | CH4 | CO2 | H2O | CO | O2 | H2 |  |  | Propeno | Etano | Eteno | CH4 | H2O | CO | H2 | [7 empty] | Propeno | Etano | Eteno | CH4 | CO | H2 | Propeno | Etano | Eteno | CH4 | CO | H2
Massa (g) | 0.1907 |  |  | branco |  | 32734 |  | 12 |  |  | 45307 |  |  |  |  | 4.89294e-06 | 0 | 1.775406e-09 | 0 | 0 | 5.764288e-06 |  | 0 | 0 | 0
Pressão (atm) | 1 |  |  | branco |  | 32312 |  | 12 |  |  | 45351 |  |  |  |  | 4.829861e-06 | 0 | 1.775406e-09 | 0 | 0 | 5.769886e-06 |  | 0 | 0 | 0
Temperatura (°C) | 550 |  |  | branco |  | 32838 |  | 12 |  |  | 45401 |  |  |  |  | 4.908485e-06 | 0 | 1.775406e-09 | 0 | 0 | 5.776248e-06 |  | 0 | 0 | 0
Fatores de resposta | Detector | mol/u.a. |  | 1 | 1 | 28500 | 605 |  |  |  | 22 |  | 90 |  |  | 4.260059e-06 | 9.509433e-08 | 0 | 0 | 0 | 2.799001e-09 | 0 | 9.785469e-09 | 0 | 0 | 12.65171 | 99.95149 | 90.66982 | 0 | 0 | 0 | 0 | 9.330176 | 0 | 96.68366 | 0 | 0 | 3.316339 | 61.97769 | 64.10358 | 12.23214 | 0.168152 | 0 | 0 | 0 | 3.03765 | 0 | 7.196906 | 0 | 0 | 0 | 85.08457 | 0 | 2.950684e-07 | 2.256695
C3H8 | FID1 | 1.494758e-10 |  | 2 | 15 | 31504 | 289 |  |  |  | 44836 | 154 | 76 |  |  | 4.709085e-06 | 4.542522e-08 | 0 | 0 | 0 | 5.704364e-06 | 1.347019e-08 | 8.263285e-09 | 0 | 0 | 3.444894 | 1.139947 | 67.63863 | 0 | 0 | 0 | 20.05726 | 12.30412 | 0 | 94.283 | 0 | 0 | 5.716995 | 92.31767 | 97.91549 | 3.24795 | 0.06819901 | 0 | 0 | 0 | 1.090749 | 0 | 2.918918 | 0 | 0 | 0 | 30.55189 | 0 | 1.44539e-07 | 1.01276
C3H6 | FID1 | 1.571807e-10 |  | 3 | 30 | 31775 | 205 |  |  |  | 45156 | 67 | 57 |  |  | 4.749592e-06 | 3.222204e-08 | 0 | 0 | 0 | 5.745077e-06 | 5.860409e-09 | 6.197464e-09 | 0 | 0 | 2.614319 | 0.4343704 | 72.76898 | 0 | 0 | 0 | 13.23491 | 13.99611 | 0 | 93.97507 | 0 | 0 | 6.024934 | 92.57149 | 98.50643 | 2.456808 | 0.05189831 | 0 | 0 | 0 | 0.9415956 | 0 | 2.221248 | 0 | 0 | 0 | 26.37409 | 0 | 1.028636e-07 | 0.7167375
C2H6 | FID1 | 1.479505e-10 |  | 4 | 45 | 32000 | 194 |  |  |  | 45227 | 49 | 56 |  |  | 4.783225e-06 | 3.049306e-08 | 0 | 0 | 0 | 5.75411e-06 | 4.28597e-09 | 6.088736e-09 | 0 | 0 | 1.924727 | 0.2778207 | 74.61396 | 0 | 0 | 0 | 10.48741 | 14.89863 | 0 | 93.75949 | 0 | 0 | 6.240511 | 92.84 | 99.01931 | 1.804614 | 0.03831967 | 0 | 0 | 0 | 0.7379283 | 0 | 1.640082 | 0 | 0 | 0 | 20.66937 | 0 | 9.756791e-08 | 0.6753393
C2H4 | FID1 | 1.555768e-10 |  | 5 | 60 | 32095 | 189 |  |  |  | 45278 | 43 | 56 |  |  | 4.797425e-06 | 2.970715e-08 | 0 | 0 | 0 | 5.760599e-06 | 3.761158e-09 | 6.088736e-09 | 0 | 0 | 1.633566 | 0.1653694 | 75.09952 | 0 | 0 | 0 | 9.508186 | 15.39229 | 0 | 93.60495 | 0 | 0 | 6.395047 | 92.90139 | 99.24837 | 1.529099 | 0.03254441 | 0 | 0 | 0 | 0.6470513 | 0 | 1.392901 | 0 | 0 | 0 | 18.12391 | 0 | 9.521019e-08 | 0.6571893
CH4 | FID1 | 1.479505e-10 |  | 6 | 75 | 31759 | 184 |  |  |  | 45259 | 37 | 52 |  |  | 4.747201e-06 | 2.892125e-08 | 0 | 0 | 0 | 5.758181e-06 | 3.236345e-09 | 5.653826e-09 | 0 | 0 | 2.663357 | 0.207263 | 76.48813 | 0 | 0 | 0 | 8.559173 | 14.9527 | 0 | 93.8823 | 0 | 0 | 6.117696 | 92.45933 | 98.4843 | 2.500421 | 0.05280772 | 0 | 0 | 0 | 1.02482 | 0 | 2.260171 | 0 | 0 | 0 | 28.7052 | 0 | 9.241757e-08 | 0.6447429
CO2 | TCD2 | 1.272273e-10 |  | 7 | 90 | 32014 | 182 |  |  |  | 45309 | 35 | 50 |  |  | 4.785317e-06 | 2.860689e-08 | 0 | 0 | 0 | 5.764543e-06 | 3.061407e-09 | 5.436372e-09 | 0 | 0 | 1.881819 | 0.09701674 | 77.09782 | 0 | 0 | 0 | 8.250734 | 14.65145 | 0 | 94.04279 | 0 | 0 | 5.957208 | 93.16846 | 99.07028 | 1.769715 | 0.03759796 | 0 | 0 | 0 | 0.7095078 | 0 | 1.609193 | 0 | 0 | 0 | 19.87331 | 0 | 9.125704e-08 | 0.6316586
CO | TCD2 | 1.087274e-10 |  | 8 | 105 | 31792 | 179 |  |  |  | 45332 | 33 | 53 |  |  | 4.752134e-06 | 2.813535e-08 | 0 | 0 | 0 | 5.767469e-06 | 2.88647e-09 | 5.762554e-09 | 0 | 0 | 2.562217 | 0.04630344 | 76.48723 | 0 | 0 | 0 | 7.847001 | 15.66577 | 0 | 93.60913 | 0 | 0 | 6.390866 | 92.29049 | 98.59133 | 2.398469 | 0.0507096 | 0 | 0 | 0 | 1.032919 | 0 | 2.170371 | 0 | 0 | 0 | 28.93205 | 0 | 9.016859e-08 | 0.6285028
O2 | TCD2 | 1.267908e-10 |  | 9 | 120 | 31394 | 176 |  |  |  | 45322 | 34 | 46 |  |  | 4.692642e-06 | 2.76638e-08 | 0 | 0 | 0 | 5.766197e-06 | 2.973939e-09 | 5.001462e-09 | 0 | 0 | 3.782028 | 0.0683527 | 77.62183 | 0 | 0 | 0 | 8.344571 | 14.0336 | 0 | 94.31606 | 0 | 0 | 5.68394 | 92.14643 | 97.69962 | 3.56706 | 0.07473441 | 0 | 0 | 0 | 1.365816 | 0 | 3.198633 | 0 | 0 | 0 | 38.25652 | 0 | 8.799287e-08 | 0.6211589
H2O | TCD2 | 8.746879e-11 |  | 10 | 135 | 31317 | 181 |  |  |  | 45388 | 34 | 43 |  |  | 4.681133e-06 | 2.844971e-08 | 0 | 0 | 0 | 5.774594e-06 | 2.973939e-09 | 4.67528e-09 | 0 | 0 | 4.018021 | -0.0771724 | 78.8104 | 0 | 0 | 0 | 8.238303 | 12.9513 | 0 | 94.80665 | 0 | 0 | 5.193347 | 92.51374 | 97.58149 | 3.809352 | 0.07971424 | 0 |  | 0 | [8 empty] | 9.00244e-08
N2 | TCD2 | 1.112824e-10 |  | 11 | 150 | 31641 | 178 |  |  |  | 45339 | 33 | 44 |  |  | 4.729563e-06 | 2.797817e-08 | 0 | 0 | 0 | 5.76836e-06 | 2.88647e-09 | 4.784007e-09 | 0 | 0 | 3.025009 | 0.03086896 | 78.48312 | 0 | 0 | 0 | 8.096998 | 13.41989 | 0 | 94.60766 | 0 | 0 | 5.392344 | 92.95835 | 98.25669 | 2.86189 | 0.06030211 | 0 | 0 | 0 | 1.044658 | 0 | 2.58093 | 0 | 0 | 0 | 29.26087 | 0 | 8.87185e-08 | 0.6213909
H2 | TCD3 | 9.805636e-11 |  | 12 | 165 | 31843 | 180 |  |  |  | 45370 | 33 | 42 |  |  | 4.759757e-06 | 2.829253e-08 | 0 | 0 | 0 | 5.772304e-06 | 2.88647e-09 | 4.566552e-09 | 0 | 0 | 2.405909 | -0.03748374 | 79.14979 | 0 | 0 | 0 | 8.075047 | 12.77516 | 0 | 94.89452 | 0 | 0 | 5.10548 | 93.68326 | 98.72358 | 2.283076 | 0.04833466 | 0 | 0 | 0 | 0.7909414 | 0 | 2.068723 | 0 | 0 | 0 | 22.15427 | 0 | 8.944413e-08 | 0.6224922
|  |  |  | 13 | 180 | 31247 | 179 |  |  |  | 45325 | 36 | 42 |  |  | 4.670669e-06 | 2.813535e-08 | 0 | 0 | 0 | 5.766578e-06 | 3.148876e-09 | 4.566552e-09 | 0 | 0 | 4.232561 | 0.06173792 | 78.47905 | 0 | 0 | 0 | 8.783287 | 12.73767 | 0 | 94.86746 | 0 | 0 | 5.132538 | 92.38495 | 97.38318 | 4.015323 | 0.08385363 | 0 | 0 | 0 | 1.387368 | 0 | 3.588935 | 0 | 0 | 0 | 38.86019 | 0 | 8.897259e-08 | 0.6309674
vazão C3H8 | 10 | mL/min |  | 14 | 195 | 32248 | 187 |  |  |  | 45335 | 38 | 38 |  |  | 4.820295e-06 | 2.939279e-08 | 0 | 0 | 0 | 5.767851e-06 | 3.323814e-09 | 4.131642e-09 | 0 | 0 | 1.164644 | 0.03968866 | 79.76713 | 0 | 0 | 0 | 9.020277 | 11.21259 | 0 | 95.52417 | 0 | 0 | 4.475833 | 95.1478 | 99.606 | 1.112516 | 0.02376344 | 0 | 0 | 0 | 0.3360452 | 0 | 1.017075 | 0 | 0 | 0 | 9.412626 | 0 | 9.231002e-08 | 0.6342939
| 0.6 | L/h |  | 15 | 210 | 31942 | 190 |  |  |  | 45347 | 42 | 33 |  |  | 4.774555e-06 | 2.986433e-08 | 0 | 0 | 0 | 5.769377e-06 | 3.673689e-09 | 3.588005e-09 | 0 | 0 | 2.102489 | 0.01322955 | 80.44042 | 0 | 0 | 0 | 9.895185 | 9.664393 | 0 | 96.14942 | 0 | 0 | 3.850576 | 95.1352 | 98.94515 | 2.021531 | 0.04289358 | 0 | 0 | 0 | 0.5228859 | 0 | 1.835845 | 0 | 0 | 0 | 14.64603 | 0 | 9.318101e-08 | 0.6463342
| 0.02453688 | molC3H8/h |  | 16 | 225 | 31680 | 193 |  |  |  | 45359 | 48 | 29 |  |  | 4.735392e-06 | 3.033588e-08 | 0 | 0 | 0 | 5.770904e-06 | 4.198502e-09 | 3.153096e-09 | 0 | 0 | 2.90548 | -0.01322955 | 80.49326 | 0 | 0 | 0 | 11.14031 | 8.366429 | 0 | 96.65137 | 0 | 0 | 3.348631 | 95.08712 | 98.38156 | 2.808186 | 0.05924572 | 0 | 0 | 0 | 0.6255423 | 0 | 2.535717 | 0 | 0 | 0 | 17.52144 | 0 | 9.416072e-08 | 0.658451
vazão CO2 | 20 | mL/min |  | 17 | 240 | 31804 | 201 |  |  |  | 45286 | 54 | 29 |  |  | 4.753927e-06 | 3.159332e-08 | 0 | 0 | 0 | 5.761617e-06 | 4.723314e-09 | 3.153096e-09 | 0 | 0 | 2.525438 | 0.14773 | 80.04443 | 0 | 0 | 0 | 11.96693 | 7.988642 | 0 | 96.78036 | 0 | 0 | 3.219644 | 95.45164 | 98.62708 | 2.444128 | 0.05169369 | 0 | 0 | 0 | 0.5191685 | 0 | 2.21249 | 0 | 0 | 0 | 14.54191 | 0 | 9.793306e-08 | 0.6819986
| 1.2 | L/h |  | 18 | 255 | 31452 | 208 |  |  |  | 45271 | 63 | 24 |  |  | 4.701312e-06 | 3.269359e-08 | 0 | 0 | 0 | 5.759708e-06 | 5.510533e-09 | 2.609458e-09 | 0 | 0 | 3.604266 | 0.1808039 | 80.10468 | 0 | 0 | 0 | 13.50172 | 6.393604 | 0 | 97.40843 | 0 | 0 | 2.591571 | 95.32149 | 97.85754 | 3.510859 | 0.07367584 | 0 | 0 | 0 | 0.5930089 | 0 | 3.153326 | 0 | 0 | 0 | 16.61018 | 0 | 1.006902e-07 | 0.7088551
| 0.04907376 | molCO2/h |  | 19 | 270 | 32008 | 222 |  |  |  | 45305 | 71 | 27 |  |  | 4.78442e-06 | 3.489412e-08 | 0 | 0 | 0 | 5.764034e-06 | 6.210284e-09 | 2.935641e-09 | 0 | 0 | 1.900208 | 0.1058364 | 79.23271 | 0 | 0 | 0 | 14.10145 | 6.665845 | 0 | 97.27217 | 0 | 0 | 2.727835 | 96.43056 | 99.1348 | 1.848374 | 0.03929464 | 0 | 0 | 0 | 0.3259531 | 0 | 1.681811 | 0 | 0 | 0 | 9.129946 | 0 | 1.07618e-07 | 0.7442009
|  |  |  | 20 | 285 | 31924 | 234 |  |  |  | 45248 | 82 | 23 |  |  | 4.771864e-06 | 3.678028e-08 | 0 | 0 | 0 | 5.756782e-06 | 7.17244e-09 | 2.500731e-09 | 0 | 0 | 2.157656 | 0.2315172 | 79.17664 | 0 | 0 | 0 | 15.44006 | 5.383304 | 0 | 97.78386 | 0 | 0 | 2.216143 | 96.74756 | 98.94022 | 2.109839 | 0.04476511 | 0 | 0 | 0 | 0.2989027 | 0 | 1.915947 | 0 | 0 | 0 | 8.372264 | 0 | 1.128416e-07 | 0.7820778
mol total (loop) |  | 8.167996e-06 |  | 21 | 300 | 31225 | 240 |  |  |  | 45272 | 88 | 21 |  |  | 4.667381e-06 | 3.772337e-08 | 0 | 0 | 0 | 5.759835e-06 | 7.697253e-09 | 2.283276e-09 | 0 | 0 | 4.299988 | 0.178599 | 79.07817 | 0 | 0 | 0 | 16.13548 | 4.786351 | 0 | 98.02234 | 0 | 0 | 1.977661 | 95.50471 | 97.43157 | 4.214949 | 0.08806623 | 0 | 0 | 0 | 0.5296274 | 0 | 3.769235 | 0 | 0 | 0 | 14.83486 | 0 | 1.154534e-07 | 0.8177978
fração C3H8 (entrada) |  | 0.3333333
fração CO2 (entrada) |  | 0.6666667
mol C3H8 (loop) |  | 2.722665e-06
mol CO2 (loop) |  | 5.445331e-06
média de 5 h
1.960319e-06 | 1028 | [24 empty] | 2.756744 | [28 empty] | 0.7655064
1.913751e-09 | 1009 | [53 empty] | 0.6315158
| 1036 |  | Tempo (h) | Distribuição de produtos (%) | [5 empty] | Conversão de C3H8 (%) | H2O (%) | SC3H6 (%) | Balanço de C (%) | Rendimento (%) | Produtividade (gC3H6/kgcat.h) | [39 empty] | 0.6272861
| 1024.333 |  |  | Propeno | Etano | Eteno | CH4 | CO | H2 | [45 empty] | 0.6739098
|  |  | 1 | 74.16082 | 0 | 0 | 0 | 14.76234 | 0 | 2.404377 | 10.65755 | 93.90563 | 98.9247 | 1.930174 | 1.75141 | [39 empty] | 0.7813588
|  |  | 2 | 76.92375 | 0 | 0 | 0 | 14.82588 | 0 | 3.222692 | 8.25037 | 93.96257 | 98.46138 | 2.558916 | 2.309592
|  |  | 3 | 78.96977 | 0 | 0 | 0 | 12.53633 | 0 | 2.094827 | 8.493902 | 94.97345 | 98.49236 | 2.568201 | 2.313916
|  |  | 4 | 80.2707 | 0 | 0 | 0 | 8.103267 | 0 | 2.784418 | 11.62604 | 96.74739 | 98.45283 | 2.696176 | 2.434345
|  |  | 5 | 79.1625 | 0 | 0 | 0 | 5.611833 | 0 | 2.785951 | 15.22566 | 97.69279 | 98.5022 | 2.724387 | 1.798879
[8 empty] | 15 | 100 | 125
[8 empty] | 13 | 51 | 41
[8 empty] | 10 | 26 | 13
[8 empty] | 12 | 32 | 16
[8 empty] | 11 | 29 | 15
[8 empty] | 11 | 25 | 13
[8 empty] | 12 | 36 | 19
[8 empty] | 12 | 35 | 18
[8 empty] | 14 | 34 | 18
[8 empty] | 14 | 36 | 19
[8 empty] | 10 | 27 | 14
[8 empty] | 11 | 34 | 18
[8 empty] | 15 | 34 | 18
[8 empty] | 9 | 32 | 17
[8 empty] | 7 | 31 | 16
[8 empty] | 8 | 31 | 17
[8 empty] | 11 | 31 | 16
[8 empty] | 11 | 29 | 16
[8 empty] | 11 | 30 | 16
[8 empty] | 11 | 30 | 16
[8 empty] | 11 | 30 | 16

## MoV-N2_CO2_550C (3C3H8_27C)
[6 empty] | 4.7 | 4.5 | 3.1 | 2.9 | 2.7 | 2.7 |  | 2.2 | 6.6 | 1.4
Data | 2024-09-20 |  |  | Injeção n° | Tempo (min) | Áreas (u.a.) | [9 empty] | Número de mols | [9 empty] | Conversão de C3H8 (%) | Conversão de CO2 (%) | Distribuição de produtos (%) | [6 empty] | SC3H6 (%) | SC2H4 (%) | SCH4 (%) | SCO (%) |  | Balanço de C (%) | Rendimento (%) | rate (mmolproduto/gcat.min) | [5 empty] | PRODUTIVIDADE (gproduto/Kgcat.h) | [5 empty] | Soma de mols de C | Conversão C3H8(%)
Catalisador | V_MoO3 |  |  |  |  | Propano (FID) | Propeno (FID) | Etano (FID) | Eteno (FID) | CH4 (FID) | CO2 (TCD2) | H2O (TCD 2) | CO (TDC2) | O2 (TCD2) | H2 (TCD3) | C3H8 | C3H6 | C2H6 | C2H4 | CH4 | CO2 | H2O | CO | O2 | H2 |  |  | Propeno | Etano | Eteno | CH4 | H2O | CO | H2 | [7 empty] | Propeno | Etano | Eteno | CH4 | CO | H2 | Propeno | Etano | Eteno | CH4 | CO | H2
Massa (g) | 0.1907 |  |  | branco |  | 32734 |  | 12 |  |  | 45307 |  |  |  |  | 4.89294e-06 | 0 | 1.775406e-09 | 0 | 0 | 5.764288e-06 |  | 0 | 0 | 0
Pressão (atm) | 1 |  |  | branco |  | 32312 |  | 12 |  |  | 45351 |  |  |  |  | 4.829861e-06 | 0 | 1.775406e-09 | 0 | 0 | 5.769886e-06 |  | 0 | 0 | 0
Temperatura (°C) | 550 |  |  | branco |  | 32838 |  | 12 |  |  | 45401 |  |  |  |  | 4.908485e-06 | 0 | 1.775406e-09 | 0 | 0 | 5.776248e-06 |  | 0 | 0 | 0
Fatores de resposta | Detector | mol/u.a. |  | 1 | 1 | 3358 | 338 | 3 | 53 | 30 | 3142 | 403 | 69 |  | 18 | 5.019396e-07 | 5.312708e-08 | 4.715421e-10 | 8.330577e-09 | 4.715421e-09 | 3.997483e-07 | 3.524992e-08 | 7.502193e-09 | 0 | 1.765014e-09 | 55.49455 | 93.07212 | 47.79259 | 0.4241946 | 7.494104 | 4.241946 | 31.71048 | 6.748898 | 1.587789 | 84.23818 | 8.805963 | 4.984508 | 3.965154 | 15.05663 | 17.87388 | 46.7476 | 0.1791825 | 0.6057788 | 10.70209 | 6.057788 | 9.637887 | 2.267472 | 7.66901 | 18.21577 | 300.1937 | 97.16692 | 269.9572 | 4.534943 | 1.892031e-07 | 11.16228 | 15.76182
C3H8 | FID1 | 1.494758e-10 |  | 2 | 15 | 5657 | 959 | 230 | 148 | 440 | 2158 | 780 | 1032 |  | 260 | 8.455844e-07 | 1.507363e-07 | 3.615156e-08 | 2.326274e-08 | 6.915951e-08 | 2.745566e-07 | 6.822565e-08 | 1.122067e-07 | 0 | 2.549465e-08 | 25.02461 | 95.24177 | 31.06446 | 7.450288 | 4.794098 | 14.25272 | 14.06027 | 23.1241 | 5.254061 | 60.10189 | 6.18358 | 18.38362 | 14.9131 | 18.27567 | 30.40782 | 15.04027 | 0.09807498 | 4.797766 | 3.087258 | 9.178335 | 14.89124 | 3.383461 | 4.197609 | 144.2688 | 86.59759 | 147.2205 | 417.1036 | 6.766921 | 7.524037e-07 | 22.87528 | 39.89811
C3H6 | FID1 | 1.571807e-10 |  | 3 | 30 | 7350 | 149 | 5 | 6 | 3 | 61385 | 761 | 7 |  | 101 | 1.098647e-06 | 2.341992e-08 | 7.859035e-10 | 9.430842e-10 | 4.715421e-10 | 7.809849e-06 | 6.656375e-08 | 7.61092e-10 | 0 | 9.903692e-09 | 2.586337 | -35.34937 | 22.77118 | 0.7641335 | 0.9169602 | 0.4584801 | 64.71989 | 0.7400093 | 9.629353 | 93.74171 | 2.516556 | 1.258278 | 1.015461 | 89.43056 | 95.40103 | 2.424477 | 0.04960078 | 0.05085727 | 0.06102873 | 0.03051436 | 0.04925168 | 0.6408863 | 2.122914 | 1.529278 | 1.711856 | 0.4894504 | 1.379539 | 1.281773 | 7.495038e-08 | 2.223459 | 6.258286
C2H6 | FID1 | 1.479505e-10 |  | 4 | 45 | 7144 | 126 | 6 | 3 | 1 | 63391 | 452 | 0 |  | 26 | 1.067855e-06 | 1.980477e-08 | 9.430842e-10 | 4.715421e-10 | 1.571807e-10 | 8.065067e-06 | 3.953589e-08 | 0 | 0 | 2.549465e-09 | 5.316571 | -39.77245 | 31.20732 | 1.486063 | 0.7430314 | 0.2476771 | 62.29859 | 0 | 4.017314 | 95.21411 | 1.511335 | 0.5037783 | 0 | 92.05625 | 96.68341 | 5.062125 | 0.1049548 | 0.2033141 | 0.101657 | 0.03388568 | 0 | 0.5496245 | 4.492065 | 6.113654 | 2.85148 | 0.5435263 | 0 | 1.099249 | 6.240074e-08 | 1.910637 | 4.785894
C2H4 | FID1 | 1.555768e-10 |  | 5 | 60 | 7375 | 125 | 5 | 3 | 1 | 63800 | 242 | 0 |  | 15 | 1.102384e-06 | 1.964759e-08 | 7.859035e-10 | 4.715421e-10 | 1.571807e-10 | 8.117103e-06 | 2.116745e-08 | 0 | 0 | 1.470845e-09 | 2.254998 | -40.67427 | 44.95964 | 1.798385 | 1.079031 | 0.3596771 | 48.43753 | 0 | 3.36574 | 95.66327 | 1.530612 | 0.5102041 | 0 | 93.75438 | 98.00458 | 2.157205 | 0.04533725 | 0.1043585 | 0.06261508 | 0.02087169 | 0 | 0.1953104 | 1.940435 | 3.138059 | 1.756353 | 0.334782 | 0 | 0.3906209 | 6.161484e-08 | 1.829003 | 4.336735
CH4 | FID1 | 1.479505e-10 |  | 6 | 75 | 7330 | 119 | 3 | 3 | 1 | 65513 | 168 | 0 |  | 11 | 1.095657e-06 | 1.87045e-08 | 4.715421e-10 | 4.715421e-10 | 1.571807e-10 | 8.335044e-06 | 1.469476e-08 | 0 | 0 | 1.07862e-09 | 2.851409 | -44.4513 | 52.57302 | 1.32537 | 1.32537 | 0.4417901 | 41.30276 | 0 | 3.031692 | 96.48649 | 1.621622 | 0.5405405 | 0 | 96.16084 | 99.66249 | 2.751224 | 0.0587997 | 0.09725128 | 0.09725128 | 0.03241709 | 0 | 0.2224556 | 2.516627 | 2.924346 | 2.727898 | 0.5199702 | 0 | 0.4449111 | 5.815686e-08 | 1.738554 | 3.513514
CO2 | TCD2 | 1.272273e-10 |  | 7 | 90 | 7452 | 118 | 3 | 3 | 1 | 64346 | 140 | 0 |  | 8 | 1.113893e-06 | 1.854732e-08 | 4.715421e-10 | 4.715421e-10 | 1.571807e-10 | 8.186569e-06 | 1.224563e-08 | 0 | 0 | 7.844509e-10 | 1.234474 | -41.87816 | 56.7584 | 1.44301 | 1.44301 | 0.4810034 | 37.474 | 0 | 2.400572 | 96.45777 | 1.634877 | 0.5449591 | 0 | 95.3566 | 98.8584 | 1.190746 | 0.02524354 | 0.04584059 | 0.04584059 | 0.0152802 | 0 | 0.07625976 | 1.080424 | 1.378426 | 1.285828 | 0.2450943 | 0 | 0.1525195 | 5.768532e-08 | 1.696944 | 3.542234
CO | TCD2 | 1.087274e-10 |  | 8 | 105 | 7390 | 122 | 4 | 3 | 1 | 64413 | 123 | 0 |  | 8 | 1.104626e-06 | 1.917605e-08 | 6.287228e-10 | 4.715421e-10 | 1.571807e-10 | 8.195094e-06 | 1.075866e-08 | 0 | 0 | 7.844509e-10 | 2.056195 | -42.02589 | 59.96899 | 1.966196 | 1.474647 | 0.4915491 | 33.64541 | 0 | 2.453203 | 96.06299 | 1.574803 | 0.5249344 | 0 | 94.82635 | 98.71268 | 1.975243 | 0.04181295 | 0.1040375 | 0.07802812 | 0.02600937 | 0 | 0.1298065 | 1.789594 | 3.128407 | 2.188689 | 0.4171903 | 0 | 0.259613 | 5.988585e-08 | 1.775046 | 3.937008
O2 | TCD2 | 1.267908e-10 |  | 9 | 120 | 7424 | 130 | 4 | 3 | 1 | 64195 | 136 | 0 |  | 8 | 1.109708e-06 | 2.043349e-08 | 6.287228e-10 | 4.715421e-10 | 1.571807e-10 | 8.167358e-06 | 1.189575e-08 | 0 | 0 | 7.844509e-10 | 1.605574 | -41.54521 | 59.44955 | 1.829217 | 1.371913 | 0.4573043 | 34.60972 | 0 | 2.282295 | 96.2963 | 1.481481 | 0.4938272 | 0 | 94.98503 | 98.6383 | 1.546108 | 0.03270415 | 0.0755778 | 0.05668335 | 0.01889445 | 0 | 0.09429763 | 1.399738 | 2.272624 | 1.589968 | 0.303067 | 0 | 0.1885953 | 6.365818e-08 | 1.876283 | 3.703704
H2O | TCD2 | 8.746879e-11 |  | 10 | 135 | 7450 | 120 | 4 | 2 | 1 | 64293 | 125 | 0 |  | 7 | 1.113594e-06 | 1.886168e-08 | 6.287228e-10 | 3.143614e-10 | 1.571807e-10 | 8.179826e-06 | 1.09336e-08 | 0 | 0 | 6.863945e-10 | 1.260982 | -41.76129 | 59.723 | 1.990767 | 0.9953834 | 0.4976917 | 34.61978 | 0 | 2.173376 | 96.51475 | 1.072386 | 0.536193 | 0 | 95.35778 | 98.80126 | 1.217033 | 0.0257859 | 0.06459929 |  | 0.01614982 | [8 empty] | 5.86284e-08 |  | 3.485255
N2 | TCD2 | 1.112824e-10 |  | 11 | 150 | 7442 | 116 | 4 | 2 | 1 | 64359 | 108 | 0 |  | 6 | 1.112399e-06 | 1.823296e-08 | 6.287228e-10 | 3.143614e-10 | 1.571807e-10 | 8.188223e-06 | 9.446629e-09 | 0 | 0 | 5.883381e-10 | 1.36701 | -41.90682 | 62.08404 | 2.140829 | 1.070415 | 0.5352073 | 32.16619 | 0 | 2.003317 | 96.39889 | 1.108033 | 0.5540166 | 0 | 95.26736 | 98.8262 | 1.317782 | 0.02792758 | 0.07530994 | 0.03765497 | 0.01882749 | 0 | 0.07047257 | 1.1953 | 2.26457 | 1.056222 | 0.3019929 | 0 | 0.1409451 | 5.674223e-08 | 1.67187 | 3.601108
H2 | TCD3 | 9.805636e-11 |  | 12 | 165 | 7459 | 117 | 3 | 2 | 1 | 64302 | 110 | 0 |  | 6 | 1.11494e-06 | 1.839014e-08 | 4.715421e-10 | 3.143614e-10 | 1.571807e-10 | 8.180971e-06 | 9.621566e-09 | 0 | 0 | 5.883381e-10 | 1.141699 | -41.78114 | 62.24845 | 1.596114 | 1.064076 | 0.5320381 | 32.56786 | 0 | 1.991455 | 96.96133 | 1.104972 | 0.5524862 | 0 | 95.82757 | 98.83071 | 1.107007 | 0.02346171 | 0.04689369 | 0.03126246 | 0.01563123 | 0 | 0.05850877 | 1.004161 | 1.410093 | 0.876912 | 0.2507249 | 0 | 0.1170175 | 5.689941e-08 | 1.672667 | 3.038674
|  |  |  | 13 | 180 | 7309 | 126 | 4 | 2 | 1 | 64516 | 120 | 0 |  | 6 | 1.092518e-06 | 1.980477e-08 | 6.287228e-10 | 3.143614e-10 | 1.571807e-10 | 8.208198e-06 | 1.049625e-08 | 0 | 0 | 5.883381e-10 | 3.129733 | -42.25299 | 61.90997 | 1.965396 | 0.982698 | 0.491349 | 32.81143 | 0 | 1.839153 | 96.67519 | 1.023018 | 0.511509 | 0 | 95.25211 | 98.52798 | 3.025676 | 0.06392922 | 0.1582909 | 0.07914547 | 0.03957273 | 0 | 0.1481235 | 2.73617 | 4.759809 | 2.22003 | 0.6347467 | 0 | 0.2962469 | 6.145765e-08 | 1.840594 | 3.324808
vazão C3H8 | 10 | mL/min |  | 14 | 195 | 7480 | 111 | 4 | 2 | 1 | 64487 | 102 | 0 |  | 5 | 1.118079e-06 | 1.744706e-08 | 6.287228e-10 | 3.143614e-10 | 1.571807e-10 | 8.204508e-06 | 8.921816e-09 | 0 | 0 | 4.902818e-10 | 0.8633747 | -42.18905 | 62.40136 | 2.248698 | 1.124349 | 0.5621744 | 31.90987 | 0 | 1.753548 | 96.24277 | 1.156069 | 0.5780347 | 0 | 95.36738 | 99.09044 | 0.8309358 | 0.01765699 | 0.04996076 | 0.02498038 | 0.01249019 | 0 | 0.0389597 | 0.7557191 | 1.50232 | 0.7006997 | 0.2003426 | 0 | 0.0779194 | 5.438452e-08 | 1.595499 | 3.757225
| 0.6 | L/h |  | 15 | 210 | 7473 | 117 | 4 | 2 | 1 | 64404 | 98 | 0 |  | 5 | 1.117032e-06 | 1.839014e-08 | 6.287228e-10 | 3.143614e-10 | 1.571807e-10 | 8.193949e-06 | 8.571941e-09 | 0 | 0 | 4.902818e-10 | 0.9561497 | -42.00604 | 64.40788 | 2.201979 | 1.100989 | 0.5504947 | 30.02155 | 0 | 1.717116 | 96.42857 | 1.098901 | 0.5494505 | 0 | 95.46206 | 98.99769 | 0.9220014 | 0.01957375 | 0.05417983 | 0.02708991 | 0.01354496 | 0 | 0.04224975 | 0.8377566 | 1.629187 | 0.7598721 | 0.2172611 | 0 | 0.0844995 | 5.721378e-08 | 1.678655 | 3.571429
| 0.02453688 | molC3H8/h |  | 16 | 225 | 7383 | 122 | 4 | 2 | 1 | 64279 | 109 | 0 |  | 5 | 1.10358e-06 | 1.917605e-08 | 6.287228e-10 | 3.143614e-10 | 1.571807e-10 | 8.178045e-06 | 9.534098e-09 | 0 | 0 | 4.902818e-10 | 2.14897 | -41.73043 | 63.28584 | 2.074946 | 1.037473 | 0.5187364 | 31.46495 | 0 | 1.618055 | 96.56992 | 1.055409 | 0.5277045 | 0 | 95.15782 | 98.53775 | 2.075259 | 0.04385229 | 0.1147455 | 0.05737276 | 0.02868638 | 0 | 0.08947923 | 1.876878 | 3.450398 | 1.609306 | 0.4601295 | 0 | 0.1789585 | 5.957149e-08 | 1.767537 | 3.430079
vazão CO2 | 20 | mL/min |  | 17 | 240 | 7434 | 129 | 4 | 2 | 1 | 64193 | 118 | 0 |  | 5 | 1.111203e-06 | 2.027631e-08 | 6.287228e-10 | 3.143614e-10 | 1.571807e-10 | 8.167104e-06 | 1.032132e-08 | 0 | 0 | 4.902818e-10 | 1.473038 | -41.5408 | 62.99304 | 1.953273 | 0.9766363 | 0.4883182 | 32.06556 | 0 | 1.523174 | 96.75 | 1 | 0.5 | 0 | 95.46099 | 98.66769 | 1.425165 | 0.03015487 | 0.07404157 | 0.03702079 | 0.01851039 | 0 | 0.05773806 | 1.290628 | 2.22643 | 1.038433 | 0.2969067 | 0 | 0.1154761 | 6.287228e-08 | 1.851101 | 3.25
| 1.2 | L/h |  | 18 | 255 | 7509 | 120 | 4 | 3 | 1 | 64303 | 113 | 0 |  | 6 | 1.122414e-06 | 1.886168e-08 | 6.287228e-10 | 4.715421e-10 | 1.571807e-10 | 8.181099e-06 | 9.883973e-09 | 0 | 0 | 5.883381e-10 | 0.4790215 | -41.78334 | 61.65674 | 2.055225 | 1.541418 | 0.5138061 | 32.3096 | 0 | 1.923212 | 96 | 1.6 | 0.5333333 | 0 | 95.07892 | 99.04054 | 0.4598606 | 0.009766898 | 0.02533454 | 0.0190009 | 0.006333634 | 0 | 0.02370723 | 0.4180233 | 0.7618095 | 0.5329753 | 0.1015915 | 0 | 0.04741445 | 5.894276e-08 | 1.720362 | 4
| 0.04907376 | molCO2/h |  | 19 | 270 | 7423 | 112 | 4 | 2 | 1 | 64467 | 93 | 0 |  | 5 | 1.109559e-06 | 1.760424e-08 | 6.287228e-10 | 3.143614e-10 | 1.571807e-10 | 8.201964e-06 | 8.134597e-09 | 0 | 0 | 4.902818e-10 | 1.618828 | -42.14495 | 64.41506 | 2.300538 | 1.150269 | 0.5751345 | 29.76502 | 0 | 1.793973 | 96.27507 | 1.146132 | 0.5730659 | 0 | 95.17239 | 98.85465 | 1.558527 | 0.03303916 | 0.095836 | 0.047918 | 0.023959 | 0 | 0.07473348 | 1.414076 | 2.881788 | 1.3441 | 0.3843023 | 0 | 0.149467 | 5.485607e-08 | 1.621266 | 3.724928
|  |  |  | 20 | 285 | 7381 | 119 | 4 | 2 | 1 | 64385 | 100 | 0 |  | 5 | 1.103281e-06 | 1.87045e-08 | 6.287228e-10 | 3.143614e-10 | 1.571807e-10 | 8.191531e-06 | 8.746879e-09 | 0 | 0 | 4.902818e-10 | 2.175477 | -41.96415 | 64.40517 | 2.16488 | 1.08244 | 0.5412199 | 30.1181 | 0 | 1.688186 | 96.48649 | 1.081081 | 0.5405405 | 0 | 95.16761 | 98.63309 | 2.099041 | 0.04439776 | 0.1211956 | 0.06059781 | 0.03029891 | 0 | 0.09450907 | 1.900224 | 3.644352 | 1.699769 | 0.4859944 | 0 | 0.1890181 | 5.815686e-08 | 1.726748 | 3.513514
mol total (loop) |  | 8.167996e-06 |  | 21 | 300 | 7472 | 115 | 4 | 2 | 1 | 64331 | 97 | 0 |  | 5 | 1.116883e-06 | 1.807578e-08 | 6.287228e-10 | 3.143614e-10 | 1.571807e-10 | 8.184661e-06 | 8.484472e-09 | 0 | 0 | 4.902818e-10 | 0.9694032 | -41.84508 | 64.21054 | 2.23341 | 1.116705 | 0.5583525 | 30.13936 | 0 | 1.741626 | 96.36872 | 1.117318 | 0.5586592 | 0 | 95.31499 | 98.90657 | 0.9342014 | 0.0198145 | 0.05571493 | 0.02785746 | 0.01392873 | 0 | 0.04344683 | 0.8480605 | 1.675348 | 0.7814019 | 0.2234169 | 0 | 0.08689367 | 5.627069e-08 | 1.651659 | 3.631285
fração C3H8 (entrada) |  | 0.3333333
fração CO2 (entrada) |  | 0.6666667
mol C3H8 (loop) |  | 2.722665e-06
mol CO2 (loop) |  | 5.445331e-06
[26 empty] | média de 5 h | [15 empty] | 0.04079444
1.960319e-06 | 1028 | [24 empty] | 1.622726 | [28 empty] | 7.209594
1.913751e-09 | 1009 | [53 empty] | 1.771706
| 1036 |  | Tempo (h) | Distribuição de produtos (%) | [5 empty] | Conversão de C3H8 (%) | H2O (%) | SC3H6 (%) | Balanço de C (%) | Rendimento (%) | Produtividade (gC3H6/kgcat.h) | [39 empty] | 1.695157
| 1024.333 |  |  | Propeno | Etano | Eteno | CH4 | CO | H2 | [45 empty] | 1.754414
|  |  | 1 | 32.97938 | 1.349527 | 0.9130076 | 0.3552781 | 0.2466698 | 5.670803 | 8.79563 | 44.24535 | 86.18024 | 96.69634 | 3.214603 | 2.851804 | [39 empty] | 1.666558
|  |  | 2 | 57.18749 | 1.640948 | 1.403735 | 0.4679117 | 0 | 2.54194 | 2.228491 | 36.75797 | 96.32589 | 98.96797 | 1.86583 | 1.696596
|  |  | 3 | 62.16096 | 1.987759 | 1.060384 | 0.5301922 | 0 | 1.896868 | 1.115192 | 32.36384 | 96.56955 | 98.81883 | 1.57035 | 1.422838
|  |  | 4 | 63.08587 | 2.071355 | 1.164129 | 0.5178388 | 0 | 1.695389 | 1.264295 | 31.46541 | 96.43712 | 98.81092 | 1.220571 | 1.105822
|  |  | 5 | 64.34359 | 2.232943 | 1.116471 | 0.5582356 | 0 | 1.741262 | 1.587903 | 30.0075 | 96.37676 | 98.7981 | 1.53059 | 1.65715
[8 empty] | 15 | 100 | 125
[8 empty] | 13 | 51 | 41
[8 empty] | 10 | 26 | 13
[8 empty] | 12 | 32 | 16
[8 empty] | 11 | 29 | 15
[8 empty] | 11 | 25 | 13
[8 empty] | 12 | 36 | 19
[8 empty] | 12 | 35 | 18
[8 empty] | 14 | 34 | 18
[8 empty] | 14 | 36 | 19
[8 empty] | 10 | 27 | 14
[8 empty] | 11 | 34 | 18
[8 empty] | 15 | 34 | 18
[8 empty] | 9 | 32 | 17
[8 empty] | 7 | 31 | 16
[8 empty] | 8 | 31 | 17
[8 empty] | 11 | 31 | 16
[8 empty] | 11 | 29 | 16
[8 empty] | 11 | 30 | 16
[8 empty] | 11 | 30 | 16
[8 empty] | 11 | 30 | 16

## Branco (4)
|  | tempo | 4.6 |  | 3.1 |  |  | 2.5 |  |  |  | nº de mols
Obs: |  | Injeções | Propano (FID) | Propeno (FID) | Etano (FID) | Eteno (FID) | CH4 (FID) | CO2 (TCD2) | CO (TDC2) | O2 (TCD2) | H2 (TCD3) | Injeções | Propano (FID) | Propeno (FID) | Etano (FID) | Eteno (FID) | CH4 (FID) | CO2 (TCD2) | CO (TDC2) | O2 (TCD2) | H2 (TCD3)
Feito usando o bypass a 30 ml/min e razão 2:1 (CO2:C3H8) |  | 1 | 31650 |  | 14 |  |  | 43088 |  |  |  | 1 | 4.730908e-06 |  | 2.071307e-09 |  |  | 5.481971e-06
|  | 2 | 31428 |  | 9 |  |  | 45275 |  |  |  | 2 | 4.697724e-06 |  | 1.331555e-09 |  |  | 5.760217e-06
|  | 3 | 31463 |  | 13 |  |  | 45379 |  |  |  | 3 | 4.702956e-06 |  | 1.923357e-09 |  |  | 5.773449e-06
|  | 4 | 31569 |  | 14 |  |  | 45387 |  |  |  | 4 | 4.7188e-06 |  | 2.071307e-09 |  |  | 5.774467e-06
20 ml/min CO2 |  | 5 | 31170 |  | 14 |  |  | 45372 |  |  |  | 5 | 4.65916e-06 |  | 2.071307e-09 |  |  | 5.772558e-06
10 ml/min C3H8 |  | 6 | [9 empty] | 6 | 0 |  | 0 |  |  | 0
|  | 7 | [9 empty] | 7 | 0 |  | 0 |  |  | 0
|  | MÉDIA | 31456 |  | 12.8 |  |  | 44900.2 |  |  |  | MÉDIA | 4.70191e-06 |  | 1.893766e-09 |  |  | 5.712532e-06
Fatores de resposta | Detector | mol/u.a.
C3H8 | FID1 | 1.494758e-10
C3H6 | FID1 | 1.571807e-10
C2H6 | FID1 | 1.479505e-10
C2H4 | FID1 | 1.555768e-10
CH4 | FID1 | 1.479505e-10
CO2 | TCD2 | 1.272273e-10
CO | TCD2 | 1.087274e-10
O2 | TCD2 | 1.267908e-10
N2 | TCD2 | 1.112824e-10
H2 | TCD3 | 9.805636e-11

## MoO3_CO2-ODHP 550C
[6 empty] | 4.7 | 4.5 | 3.1 | 2.9 | 2.7 | 2.7 |  | 2.2 | 6.6 | 1.4
Data | 2022-10-10 |  |  | Injeção n° | Tempo (min) | Áreas (u.a.) | [9 empty] | Número de mols | [9 empty] | Conversão de C3H8 (%) | Conversão de CO2 (%) | Distribuição de produtos (%) | [6 empty] | SC3H6 (%) | SC2H4 (%) | SCH4 (%) | SCO (%) | SC3H6comC | Balanço de C (%) | Rendimento (%) | rate (mmolproduto/gcat.min) | [5 empty] | PRODUTIVIDADE (gproduto/Kgcat.h) | [5 empty] | Soma de mols de C | Conversão C3H8(%)
Catalisador | MoVOx_O2O2 |  |  |  |  | Propano (FID) | Propeno (FID) | Etano (FID) | Eteno (FID) | CH4 (FID) | CO2 (TCD2) | H2O (TCD 2) | CO (TDC2) | O2 (TCD2) | H2 (TCD3) | C3H8 | C3H6 | C2H6 | C2H4 | CH4 | CO2 | H2O | CO | O2 | H2 |  |  | Propeno | Etano | Eteno | CH4 | H2O | CO | H2 | [7 empty] | Propeno | Etano | Eteno | CH4 | CO | H2 | Propeno | Etano | Eteno | CH4 | CO | H2
Massa (g) | 0.2004 |  |  | branco |  | 31428 |  |  |  |  | 45379 |  |  |  |  | 4.697724e-06 | 0 | 0 | 0 | 0 | 5.773449e-06 |  | 0 | 0 | 0
Pressão (atm) | 1 |  |  | branco |  | 31463 |  |  |  |  | 45387 |  |  |  |  | 4.702956e-06 | 0 | 0 | 0 | 0 | 5.774467e-06 |  | 0 | 0 | 0
Temperatura (°C) | 550 |  |  | branco |  | 31569 |  |  |  |  | 45372 |  |  |  |  | 4.7188e-06 | 0 | 0 | 0 | 0 | 5.772558e-06 |  | 0 | 0 | 0
Fatores de resposta | Detector | mol/u.a. |  | 1 | 1 | 27424 | 1023 | 25 | 782 | 357 | 39342 | 1454 | 678 |  |  | 4.099223e-06 | 1.607959e-07 | 3.929518e-09 | 1.229153e-07 | 5.611351e-08 | 5.005377e-06 | 1.271796e-07 | 7.37172e-08 | 0 | 0 | 12.8179 | 12.37901 | 29.52273 | 0.7214744 | 22.56772 | 10.30265 | 23.35066 | 13.53476 | 0 | 55.70888 | 28.38993 | 12.96062 | 8.513284 | 50.88089 | 91.33354 | 7.14071 | 0.133089 | 0.226459 | 7.083637 | 3.233834 | 4.248339 | 0 | 5.696208 | 6.809622 | 198.696 | 51.8707 | 118.996 | 0 | 6.348512e-07 | 13.41025
C3H8 | FID1 | 1.494758e-10 |  | 2 | 15 | 28424 | 932 | 22 | 490 | 266 | 41342 | 1281 | 478 |  |  | 4.248699e-06 | 1.464924e-07 | 3.457975e-09 | 7.701854e-08 | 4.181007e-08 | 5.259832e-06 | 1.120475e-07 | 5.197171e-08 | 0 | 0 | 9.638861 | 7.924686 | 33.84774 | 0.798981 | 17.79549 | 9.660406 | 25.88909 | 12.0083 | 0 | 63.30591 | 22.18877 | 12.04533 | 7.486432 | 59.50993 | 94.00376 | 6.101968 | 0.1170538 | 0.1885879 | 4.200366 | 2.280199 | 2.834385 | 0 | 5.009903 | 5.670837 | 117.8203 | 36.57439 | 79.39113 | 0 | 4.814888e-07 | 10.17906
C3H6 | FID1 | 1.571807e-10 |  | 3 | 30 | 29944 | 264 | 11 | 140 | 76 | 43346 | 1398 | 139 |  |  | 4.475902e-06 | 4.149571e-08 | 1.728988e-09 | 2.20053e-08 | 1.194573e-08 | 5.514796e-06 | 1.222814e-07 | 1.511311e-08 | 0 | 0 | 4.806714 | 3.461455 | 19.33899 | 0.8057912 | 10.25552 | 5.567284 | 56.98898 | 7.043435 | 0 | 62.55177 | 22.11426 | 12.00489 | 7.593975 | 60.18888 | 96.22251 | 3.006685 | 0.05903845 | 0.09484674 | 1.20714 | 0.6553048 | 0.8290571 | 0 | 2.526846 | 2.852042 | 33.86029 | 10.51109 | 23.22189 | 0 | 1.384951e-07 | 3.001369
C2H6 | FID1 | 1.479505e-10 |  | 4 | 45 | 30311 | 125 | 11 | 65 | 36 | 43307 | 1593 | 64 |  |  | 4.53076e-06 | 1.964759e-08 | 1.728988e-09 | 1.021675e-08 | 5.658505e-09 | 5.509834e-06 | 1.393378e-07 | 6.958556e-09 | 0 | 0 | 3.640005 | 3.548314 | 10.70432 | 0.9419804 | 5.566248 | 3.082845 | 75.91347 | 3.791134 | 0 | 61.75167 | 21.40724 | 11.85632 | 7.290164 | 59.59299 | 96.50426 | 2.247764 | 0.04426572 | 0.08396446 | 0.4961536 | 0.2747928 | 0.3379268 | 0 | 1.894573 | 2.524811 | 13.91711 | 4.407676 | 9.465331 | 0 | 6.546259e-08 | 1.424269
C2H4 | FID1 | 1.555768e-10 |  | 5 | 60 | 29974 | 89 | 16 | 46 | 25 | 43822 | 1310 | 47 |  |  | 4.480387e-06 | 1.398908e-08 | 2.514891e-09 | 7.230312e-09 | 3.929518e-09 | 5.575356e-06 | 1.145841e-07 | 5.110189e-09 | 0 | 0 | 4.711343 | 2.401326 | 9.493256 | 1.706653 | 4.906627 | 2.666645 | 77.75895 | 3.467871 | 0 | 59.53024 | 20.51229 | 11.14798 | 7.248767 | 57.11839 | 95.94852 | 2.804674 | 0.054915 | 0.1968981 | 0.566082 | 0.3076533 | 0.4000915 | 0 | 2.350362 | 5.920726 | 15.8786 | 4.934759 | 11.20656 | 0 | 4.760501e-08 | 1.051349
CH4 | FID1 | 1.479505e-10 |  | 6 | 75 | 30394 | 72 | 10 | 36 | 20 | 43929 | 1297 | 37 |  |  | 4.543166e-06 | 1.131701e-08 | 1.571807e-09 | 5.658505e-09 | 3.143614e-09 | 5.588969e-06 | 1.13447e-07 | 4.022915e-09 | 0 | 0 | 3.376144 | 2.163019 | 8.132323 | 1.129489 | 4.066161 | 2.258978 | 81.52221 | 2.890838 | 0 | 61.08697 | 20.36232 | 11.3124 | 7.238299 | 59.18639 | 96.88872 | 2.062384 | 0.04077681 | 0.09338019 | 0.3361687 | 0.1867604 | 0.2389992 | 0 | 1.745247 | 2.807942 | 9.429532 | 2.995636 | 6.694367 | 0 | 3.763681e-08 | 0.8216202
CO2 | TCD2 | 1.272273e-10 |  | 7 | 90 | 30096 | 60 | 11 | 28 | 15 | 44125 | 1132 | 30 |  |  | 4.498623e-06 | 9.430842e-09 | 1.728988e-09 | 4.40106e-09 | 2.357711e-09 | 5.613906e-06 | 9.901467e-08 | 3.261823e-09 | 0 | 0 | 4.323499 | 1.726496 | 7.846279 | 1.438485 | 3.661597 | 1.96157 | 82.3783 | 2.713774 | 0 | 61.27617 | 19.0637 | 10.21269 | 7.064481 | 59.00591 | 96.29504 | 2.649275 | 0.05205966 | 0.1522973 | 0.3876659 | 0.2076781 | 0.2873166 | 0 | 2.228153 | 4.57958 | 10.87403 | 3.331158 | 8.047738 | 0 | 3.037614e-08 | 0.6707032
CO | TCD2 | 1.087274e-10 |  | 8 | 105 | 29863 | 57 | 18 | 26 | 14 | 44664 | 1083 | 25 |  |  | 4.463795e-06 | 8.9593e-09 | 2.829253e-09 | 4.086698e-09 | 2.20053e-09 | 5.682481e-06 | 9.472869e-08 | 2.718186e-09 | 0 | 0 | 5.064217 | 0.5260556 | 7.755448 | 2.449089 | 3.537573 | 1.904847 | 82.0001 | 2.352946 | 0 | 58.90592 | 17.91291 | 9.645415 | 5.957208 | 56.61555 | 96.1118 | 2.983124 | 0.05850842 | 0.3037165 | 0.4387017 | 0.236224 | 0.2917937 | 0 | 2.50416 | 9.132757 | 12.30558 | 3.789033 | 8.173141 | 0 | 2.832608e-08 | 0.6305725
O2 | TCD2 | 1.267908e-10 |  | 9 | 120 | 29729 | 54 | 11 | 24 | 13 | 45860 | 1111 | 25 |  |  | 4.443765e-06 | 8.487758e-09 | 1.728988e-09 | 3.772337e-09 | 2.043349e-09 | 5.834645e-06 | 9.717782e-08 | 2.718186e-09 | 0 | 0 | 5.490209 | -2.13763 | 7.321549 | 1.491427 | 3.254022 | 1.762595 | 83.8257 | 2.34471 | 0 | 61.7629 | 18.30012 | 9.912564 | 6.593144 | 59.63364 | 96.55253 | 3.390912 | 0.0668114 | 0.2005129 | 0.4374828 | 0.2369698 | 0.3152315 | 0 | 2.859528 | 6.029424 | 12.27139 | 3.800996 | 8.829635 | 0 | 2.643991e-08 | 0.5914698
H2O | TCD2 | 8.746879e-11 |  | 10 | 135 | 31045 | 62 | 9 | 27 | 15 | 43381 | 1067 | 28 |  |  | 4.640475e-06 | 9.745204e-09 | 1.414626e-09 | 4.243879e-09 | 2.357711e-09 | 5.519249e-06 | 9.332919e-08 | 3.044368e-09 | 0 | 0 | 1.306587 | 3.383504 | 8.538314 | 1.239433 | 3.718298 | 2.065721 | 81.77089 | 2.66734 | 0 | 63.61833 | 18.46984 | 10.26102 | 6.624715 | 62.31883 | 97.95735 | 0.8312288 | 0.01661606 | 0.03965637 |  | 0.06609394 | [8 empty] | 2.972378e-08 | 0.6364563
N2 | TCD2 | 1.112824e-10 |  | 11 | 150 | 31206 | 61 | 11 | 26 | 14 | 43565 | 1046 | 27 |  |  | 4.640475e-06 | 9.745204e-09 | 1.728988e-09 | 4.086698e-09 | 2.20053e-09 | 5.519249e-06 | 9.332919e-08 | 3.044368e-09 | 0 | 0 | 1.306587 | 3.383504 | 8.538314 | 1.514862 | 3.580583 | 1.928006 | 81.77089 | 2.66734 | 0 | 63.40147 | 17.72514 | 9.544307 | 6.602134 | 62.1069 | 97.95814 | 0.8283954 | 0.01655955 | 0.04846889 | 0.1145628 | 0.06168768 | 0.08534309 | 0 | 0.7087488 | 1.45746 | 3.213488 | 0.9894704 | 2.39046 | 0 | 2.935702e-08 | 0.6286526
H2 | TCD3 | 9.805636e-11 |  | 12 | 165 | 31639 | 63 | 13 | 27 | 14 | 43506 | 1002 | 26 |  |  | 4.664541e-06 | 9.588023e-09 | 2.043349e-09 | 4.243879e-09 | 2.20053e-09 | 5.542658e-06 | 9.149235e-08 | 2.935641e-09 | 0 | 0 | 0.7947609 | 2.973706 | 8.522401 | 1.816249 | 3.77221 | 1.955961 | 81.32381 | 2.609371 | 0 | 61.89189 | 18.26318 | 9.469798 | 6.316643 | 60.92673 | 98.44057 | 0.4918926 | 0.009881316 | 0.0353479 | 0.07341487 | 0.03806697 | 0.05078366 | 0 | 0.4229203 | 1.062911 | 2.059287 | 0.6105942 | 1.42245 | 0 | 2.918802e-08 | 0.6218514
|  |  |  | 13 | 180 | 31500 | 57 | 12 | 24 | 13 | 44898 | 984 | 25 |  |  | 4.729264e-06 | 9.902384e-09 | 1.886168e-09 | 3.772337e-09 | 2.043349e-09 | 5.535152e-06 | 8.764372e-08 | 2.826913e-09 | 0 | 0 | -0.581765 | 3.105109 | 9.162522 | 1.745242 | 3.490485 | 1.890679 | 81.09537 | 2.615699 | 0 | 64.72933 | 16.43919 | 8.904563 | 6.1596 | 64.32541 | 99.37599 | -0.3765726 | -0.007636609 | -0.02486308 | -0.04972616 | -0.026935 | -0.03726378 | 0 | -0.3268468 | -0.7476329 | -1.394819 | -0.4320375 | -1.043759 | 0 | 2.828551e-08 | 0.5945395
vazão C3H8 | 10 | mL/min |  | 14 | 195 | 31564 | 54 | 12 | 22 | 12 | 46325 | 967 | 24 |  |  | 4.708487e-06 | 8.9593e-09 | 1.886168e-09 | 3.457975e-09 | 1.886168e-09 | 5.712252e-06 | 8.606928e-08 | 2.718186e-09 | 0 | 0 | -0.1398779 | 0.004899755 | 8.534529 | 1.796743 | 3.294029 | 1.796743 | 81.98864 | 2.589314 | 0 | 63.7362 | 16.39996 | 8.945431 | 6.445698 | 63.69426 | 99.9342 | -0.08915287 | -0.001818109 | -0.006154415 | -0.01128309 | -0.006154415 | -0.00886922 | 0 | -0.07781506 | -0.1850633 | -0.3164908 | -0.09871682 | -0.2484269 | 0 | 2.633513e-08 | 0.556201
| 0.6 | L/h |  | 15 | 210 | 31545 | 57 | 12 | 23 | 13 | 45476 | 998 | 25 |  |  | 4.718053e-06 | 8.487758e-09 | 1.886168e-09 | 3.615156e-09 | 2.043349e-09 | 5.893806e-06 | 8.458232e-08 | 2.609458e-09 | 0 | 0 | -0.3433367 | -3.17326 | 8.222643 | 1.827254 | 3.502237 | 1.979525 | 81.94039 | 2.527952 | 0 | 61.92622 | 17.58399 | 9.938775 | 6.346155 | 62.53671 | 100.9858 | -0.2126154 | -0.004381529 | -0.01536282 | -0.0294454 | -0.01664305 | -0.021254 | 0 | -0.1875294 | -0.4619599 | -0.8259434 | -0.2669545 | -0.5953246 | 0 | 2.611373e-08 | 0.5504387
| 0.02453688 | molC3H8/h |  | 16 | 225 | 31317 | 62 | 13 | 25 | 13 | 43489 | 941 | 26 |  |  | 4.715213e-06 | 8.9593e-09 | 2.043349e-09 | 3.929518e-09 | 2.043349e-09 | 5.78579e-06 | 8.729385e-08 | 2.718186e-09 | 0 | 0 | -0.2829349 | -1.2824 | 8.374152 | 1.909894 | 3.672874 | 1.909894 | 81.59253 | 2.540656 | 0 | 61.66754 | 18.03144 | 9.376351 | 6.236493 | 61.92187 | 100.4124 | -0.174479 | -0.003575205 | -0.01323267 | -0.02544744 | -0.01323267 | -0.01760289 | 0 | -0.1530188 | -0.3979064 | -0.7138007 | -0.212252 | -0.493057 | 0 | 2.722582e-08 | 0.5740889
vazão CO2 | 20 | mL/min |  | 17 | 240 | 32268 | 62 | 13 | 25 | 13 | 44425 | 176 | 27 |  |  | 4.681133e-06 | 9.745204e-09 | 2.043349e-09 | 3.929518e-09 | 2.043349e-09 | 5.532989e-06 | 8.230813e-08 | 2.826913e-09 | 0 | 0 | 0.4418871 | 3.14297 | 9.470883 | 1.98583 | 3.818905 | 1.98583 | 79.99121 | 2.747338 | 0 | 63.48445 | 17.06571 | 8.874171 | 6.138577 | 62.6211 | 98.64005 | 0.2805296 | 0.0056468 | 0.02148845 | 0.04132394 | 0.02148845 | 0.02972864 | 0 | 0.241683 | 0.6461577 | 1.159137 | 0.3446747 | 0.8326991 | 0 | 2.83379e-08 | 0.6017216
| 1.2 | L/h |  | 18 | 255 | 31759 | 61 | 13 | 24 | 13 | 44835 | 98 | 28 |  |  | 4.823284e-06 | 9.745204e-09 | 2.043349e-09 | 3.772337e-09 | 2.043349e-09 | 5.652074e-06 | 1.539451e-08 | 2.935641e-09 | 0 | 0 | -2.581384 | 1.058347 | 27.11944 | 5.686334 | 10.49785 | 5.686334 | 42.8406 | 8.169447 | 0 | 63.7692 | 16.45657 | 8.913974 | 6.403268 | 64.6501 | 101.3814 | -1.646128 | -0.03405588 | -0.3594484 | -0.663597 | -0.3594484 | -0.5164126 | 0 | -1.457592 | -10.80861 | -18.6139 | -5.765552 | -14.46472 | 0 | 2.85593e-08 | 0.5886278
| 0.04907376 | molCO2/h |  | 19 | 270 | 31906 | 55 | 11 | 21 | 11 | 47681 | 60 | 21 |  |  | 4.747201e-06 | 9.588023e-09 | 1.728988e-09 | 3.300795e-09 | 1.728988e-09 | 5.704237e-06 | 8.571941e-09 | 3.044368e-09 | 0 | 0 | -0.9632503 | 0.1452109 | 34.28812 | 6.183104 | 11.80411 | 6.183104 | 30.65447 | 10.88709 | 0 | 65.97719 | 15.14231 | 7.931684 | 6.982978 | 66.29713 | 100.4849 | -0.6355255 | -0.01303179 | -0.1458469 | -0.2784351 | -0.1458469 | -0.2568045 | 0 | -0.5577608 | -4.385618 | -7.810104 | -2.339385 | -7.193093 | 0 | 2.726128e-08 | 0.5709811
|  |  |  | 20 | 285 | 31961 | 65 | 12 | 24 | 13 | 44636 | 52 | 24 |  |  | 4.769174e-06 | 8.644939e-09 | 1.886168e-09 | 3.772337e-09 | 2.043349e-09 | 6.066326e-06 | 5.248127e-09 | 2.283276e-09 | 0 | 0 | -1.43057 | -6.193291 | 36.20432 | 7.899124 | 15.79825 | 8.557385 | 21.97874 | 9.56218 | 0 | 62.37562 | 18.14563 | 9.828885 | 5.491489 | 64.0138 | 102.6263 | -0.8923267 | -0.01868758 | -0.2767194 | -0.5534388 | -0.2997793 | -0.334979 | 0 | -0.7998284 | -8.320952 | -15.52396 | -4.808461 | -9.382761 | 0 | 2.539715e-08 | 0.5297064
mol total (loop) |  | 8.167996e-06 |  | 21 | 300 | 32294 | 64 | 11 | 24 | 13 | 44648 | 45 | 25 |  |  | 4.777395e-06 | 1.021675e-08 | 1.728988e-09 | 3.772337e-09 | 2.043349e-09 | 5.678919e-06 | 4.548377e-09 | 2.609458e-09 | 0 | 0 | -1.605417 | 0.5884161 | 40.9994 | 6.938361 | 15.13824 | 8.199881 | 18.25246 | 10.47166 | 0 | 66.19108 | 16.29319 | 8.825477 | 5.635286 | 66.73822 | 100.8266 | -1.062643 | -0.02186416 | -0.2727699 | -0.5951342 | -0.3223644 | -0.4116753 | 0 | -0.9357862 | -8.20219 | -16.69352 | -5.170725 | -11.53103 | 0 | 2.784272e-08 | 0.5794244
fração C3H8 (entrada) |  | 0.3333333
fração CO2 (entrada) |  | 0.6666667
mol C3H8 (loop) |  | 2.722665e-06
mol CO2 (loop) |  | 5.445331e-06
média de 5 h
1.960319e-06 | 1028 | [24 empty] | 1.110982 | [28 empty] | 3.914012
1.913751e-09 | 1009 | [53 empty] | 0.6785914
| 1036 |  | Tempo (h) | Distribuição de produtos (%) | [5 empty] | Conversão de C3H8 (%) | H2O (%) | SC3H8 (%) | Balanço de C (%) | Rendimento (%) | Produtividade (gC3H6/kgcat.h) | [39 empty] | 0.6003111
| 1024.333 |  |  | Propeno | Etano | Eteno | CH4 | CO | H2 | [45 empty] | 0.5787193
|  |  | 1 | 13.17886 | 1.151475 | 6.909466 | 3.772258 | 4.76748 | 0 | 5.699231 | 51.98023 | 61.7849 | 96.2251 | 2.686374 | 2.25726 | [39 empty] | 0.5600373
|  |  | 2 | 7.7639 | 1.627122 | 3.629838 | 1.971998 | 2.575567 | 0 | 4.433177 | 82.43157 | 60.75799 | 96.46202 | 2.771424 | 2.334272
|  |  | 3 | 8.689442 | 1.718274 | 3.534327 | 1.892847 | 2.620431 | 0 | 0.7065425 | 81.54468 | 63.43972 | 98.92723 | 0.2136406 | 0.1817518
|  |  | 4 | 13.29678 | 2.852328 | 5.372966 | 2.890396 | 3.996348 | 0 | 0.1510046 | 71.59118 | 62.71185 | 100.3549 | -0.4381731 | -0.3891142
|  |  | 5 | 37.16395 | 7.006863 | 14.24687 | 7.64679 | 10.30698 | 0 | -2.581384 | 23.62856 | 64.84796 | 101.3126 | -0.8634983 | -0.6787946
[8 empty] | 9 | 197 | 85
[8 empty] | 18 | 36 | 30
[8 empty] | 11 | 27 | 14
[8 empty] | 11 | 27 | 14
[8 empty] | 10 | 28 | 15
[8 empty] | 10 | 28 | 15
[8 empty] | 11 | 31 | 16
[8 empty] | 12 | 28 | 15
[8 empty] | 12 | 29 | 15
[8 empty] | 12 | 26 | 14
[8 empty] | 13 | 28 | 15
[8 empty] | 13 | 28 | 15
[8 empty] | 13 | 27 | 15
[8 empty] | 13 | 28 | 15
[8 empty] | 12 | 29 | 16
[8 empty] | 11 | 23 | 12
[8 empty] | 11 | 24 | 13
[8 empty] | 12 | 28 | 15
[8 empty] | 11 | 28 | 15
[8 empty] | 10 | 27 | 14
[8 empty] | 10 | 27 | 14

## V_MoO3_CO2-ODHP (27CO2_3C3H8)
[6 empty] | 4.7 | 4.5 | 3.1 | 2.9 | 2.7 | 2.7 |  | 2.2 | 6.6 | 1.4
Data | 2022-10-10 |  |  | Injeção n° | Tempo (min) | Áreas (u.a.) | [9 empty] | Número de mols | [9 empty] | Conversão de C3H8 (%) | Conversão de CO2 (%) | Distribuição de produtos (%) | [6 empty] | SC3H6 (%) | SC2H4 (%) | SCH4 (%) | SCO (%) | SC3H6comC | Balanço de C (%) | Rendimento (%) | rate (mmolproduto/gcat.min) | [5 empty] | PRODUTIVIDADE (gproduto/Kgcat.h) | [5 empty] | Soma de mols de C | Conversão C3H8(%)
Catalisador | MoVOx_O2O2 |  |  |  |  | Propano (FID) | Propeno (FID) | Etano (FID) | Eteno (FID) | CH4 (FID) | CO2 (TCD2) | H2O (TCD 2) | CO (TDC2) | O2 (TCD2) | H2 (TCD3) | C3H8 | C3H6 | C2H6 | C2H4 | CH4 | CO2 | H2O | CO | O2 | H2 |  |  | Propeno | Etano | Eteno | CH4 | H2O | CO | H2 | [7 empty] | Propeno | Etano | Eteno | CH4 | CO | H2 | Propeno | Etano | Eteno | CH4 | CO | H2
Massa (g) | 0.2004 |  |  | branco |  | 10768 |  | 4 |  |  | 66445 |  |  |  |  | 1.609555e-06 | 0 | 5.91802e-10 | 0 | 0 | 8.45362e-06 |  | 0 | 0 | 0
Pressão (atm) | 1 |  |  | branco |  | 10512 |  | 4 |  |  | 66341 |  |  |  |  | 1.571289e-06 | 0 | 5.91802e-10 | 0 | 0 | 8.440388e-06 |  | 0 | 0 | 0
Temperatura (°C) | 550 |  |  | branco |  | 10554 |  | 5 |  |  | 66370 |  |  |  |  | 1.577567e-06 | 0 | 7.397525e-10 | 0 | 0 | 8.444078e-06 |  | 0 | 0 | 0
Fatores de resposta | Detector | mol/u.a. |  | 1 | 1 | 10490 | 322 |  |  |  | 56957 | 0 | 32 |  |  | 1.568001e-06 | 5.061219e-08 | 0 | 0 | 0 | 7.246487e-06 | 0 | 3.479278e-09 | 0 | 0 | 1.143432 | 14.20243 | 93.56779 | 0 | 0 | 0 | 0 | 6.432212 | 0 | 97.75987 | 0 | 0 | 2.240131 | 89.62606 | 91.67981 | 1.117817 | 0.02091293 | 0 | 0 | 0 | 0.1801035 | 0 | 0.8950733 | 0 | 0 | 0 | 5.044699 | 0 | 6.105002e-08 | 3.747582
C3H8 | FID1 | 1.494758e-10 |  | 2 | 15 | 8627 | 187 |  |  |  | 64905 | 143 | 23 |  |  | 1.289527e-06 | 2.939279e-08 | 0 | 0 | 0 | 8.257689e-06 | 1.250804e-08 | 2.500731e-09 | 0 | 0 | 18.70013 | 2.22991 | 66.19766 | 0 | 0 | 0 | 28.17026 | 5.632079 | 0 | 97.24222 | 0 | 0 | 2.757781 | 89.97 | 92.52154 | 18.18442 | 0.3433308 | 0 | 0 | 0 | 2.579081 | 0 | 14.69456 | 0 | 0 | 0 | 72.24007 | 0 | 3.689498e-08 | 2.781541
C3H6 | FID1 | 1.571807e-10 |  | 3 | 30 | 9818 | 150 |  |  |  | 65923 | 91 | 27 |  |  | 1.467553e-06 | 2.357711e-08 | 0 | 0 | 0 | 8.387207e-06 | 7.959659e-09 | 2.935641e-09 | 0 | 0 | 7.476283 | 0.696439 | 68.39414 | 0 | 0 | 0 | 23.08994 | 8.515915 | 0 | 96.01498 | 0 | 0 | 3.985017 | 93.53611 | 97.41824 | 7.178352 | 0.1427038 | 0 | 0 | 0 | 1.559081 | 0 | 6.107721 | 0 | 0 | 0 | 43.66986 | 0 | 3.238403e-08 | 2.159026
C2H6 | FID1 | 1.479505e-10 |  | 4 | 45 | 10193 | 81 |  |  |  | 66240 | 48 | 8 |  |  | 1.523606e-06 | 1.273164e-08 | 0 | 0 | 0 | 8.427538e-06 | 4.198502e-09 | 8.698195e-10 | 0 | 0 | 3.942326 | 0.2189239 | 71.52622 | 0 | 0 | 0 | 23.58714 | 4.886638 | 0 | 97.77339 | 0 | 0 | 2.226611 | 96.53669 | 98.73514 | 3.854546 | 0.07766321 | 0 | 0 | 0 | 0.4717526 | 0 | 3.323985 | 0 | 0 | 0 | 13.21379 | 0 | 1.53411e-08 | 0.9968563
C2H4 | FID1 | 1.555768e-10 |  | 5 | 60 | 10264 | 52 |  |  |  | 66409 | 24 | 7 |  |  | 1.534219e-06 | 8.173397e-09 | 0 | 0 | 0 | 8.449039e-06 | 2.099251e-09 | 7.61092e-10 | 0 | 0 | 3.27323 | -0.03565044 | 74.0764 | 0 | 0 | 0 | 19.02574 | 6.897861 | 0 | 96.9895 | 0 | 0 | 3.010496 | 96.05327 | 99.03471 | 3.174689 | 0.06415922 | 0 | 0 | 0 | 0.5528949 | 0 | 2.746014 | 0 | 0 | 0 | 15.48659 | 0 | 1.045667e-08 | 0.6769493
CH4 | FID1 | 1.479505e-10 |  | 6 | 75 | 10198 | 40 |  |  |  | 66452 | 11 | 4 |  |  | 1.524354e-06 | 6.287228e-09 | 0 | 0 | 0 | 8.45451e-06 | 9.621566e-10 | 4.349097e-10 | 0 | 0 | 3.895206 | -0.1004238 | 81.8192 | 0 | 0 | 0 | 12.52108 | 5.659722 | 0 | 97.74618 | 0 | 0 | 2.253816 | 96.57976 | 98.80668 | 3.807416 | 0.07676919 | 0 | 0 | 0 | 0.5398551 | 0 | 3.285721 | 0 | 0 | 0 | 15.12134 | 0 | 7.591957e-09 | 0.4955761
CO2 | TCD2 | 1.272273e-10 |  | 7 | 90 | 10321 | 35 |  |  |  | 66472 | 3 | 5 |  |  | 1.542739e-06 | 5.501325e-09 | 0 | 0 | 0 | 8.457055e-06 | 2.624064e-10 | 5.436372e-10 | 0 | 0 | 2.736068 | -0.1305509 | 87.2206 | 0 | 0 | 0 | 4.160315 | 8.619081 | 0 | 96.81107 | 0 | 0 | 3.188935 | 96.06236 | 99.22663 | 2.648817 | 0.05363528 | 0 | 0 | 0 | 0.5774834 | 0 | 2.29559 | 0 | 0 | 0 | 16.17531 | 0 | 7.132236e-09 | 0.4601824
CO | TCD2 | 1.087274e-10 |  | 8 | 105 | 10402 | 32 |  |  |  | 66478 | 0 | 4 |  |  | 1.554847e-06 | 5.029782e-09 | 0 | 0 | 0 | 8.457818e-06 | 0 | 4.349097e-10 | 0 | 0 | 1.972734 | -0.1395891 | 92.04146 | 0 | 0 | 0 | 0 | 7.95854 | 0 | 97.19852 | 0 | 0 | 2.801485 | 96.70859 | 99.49595 | 1.917468 | 0.03893174 | 0 | 0 | 0 | 0.3844621 | 0 | 1.666279 | 0 | 0 | 0 | 10.76878 | 0 | 6.334512e-09 | 0.4057512
O2 | TCD2 | 1.267908e-10 |  | 9 | 120 | 10437 | 30 |  |  |  | 66477 | 0 | 4 |  |  | 1.560079e-06 | 4.715421e-09 | 0 | 0 | 0 | 8.457691e-06 | 0 | 4.349097e-10 | 0 | 0 | 1.642898 | -0.1380827 | 91.55569 | 0 | 0 | 0 | 0 | 8.444307 | 0 | 97.01732 | 0 | 0 | 2.98268 | 96.63576 | 99.60671 | 1.593895 | 0.03239804 | 0 | 0 | 0 | 0.3397239 | 0 | 1.386636 | 0 | 0 | 0 | 9.515667 | 0 | 6.02015e-09 | 0.3844043
H2O | TCD2 | 8.746879e-11 |  | 10 | 135 | 10306 | 29 |  |  |  | 66455 | 0 | 4 |  |  | 1.540497e-06 | 4.55824e-09 | 0 | 0 | 0 | 8.454892e-06 | 0 | 4.349097e-10 | 0 | 0 | 2.877427 | -0.1049429 | 91.28987 | 0 | 0 | 0 | 0 | 8.710127 | 0 | 96.91764 | 0 | 0 | 3.082361 | 96.0813 | 99.13706 | 2.788734 | 0.05641746 | 0 |  | 0 | [8 empty] | 5.86297e-09 | 0.3791464
N2 | TCD2 | 1.112824e-10 |  | 11 | 150 | 10443 | 29 |  |  |  | 66457 | 0 | 3 |  |  | 1.540497e-06 | 4.55824e-09 | 0 | 0 | 0 | 8.454892e-06 | 0 | 4.349097e-10 | 0 | 0 | 2.877427 | -0.1049429 | 91.28987 | 0 | 0 | 0 | 0 | 8.710127 | 0 | 96.91764 | 0 | 0 | 3.082361 | 96.0813 | 99.13706 | 2.788734 | 0.05641746 | 0 | 0 | 0 | 0.6137343 | 0 | 2.414667 | 0 | 0 | 0 | 17.1907 | 0 | 5.86297e-09 | 0.3791464
H2 | TCD3 | 9.805636e-11 |  | 12 | 165 | 10333 | 29 |  |  |  | 66405 | 0 | 4 |  |  | 1.560975e-06 | 4.55824e-09 | 0 | 0 | 0 | 8.455146e-06 | 0 | 3.261823e-10 | 0 | 0 | 1.586354 | -0.1079556 | 93.32199 | 0 | 0 | 0 | 0 | 6.678011 | 0 | 97.67028 | 0 | 0 | 2.329723 | 97.28293 | 99.60342 | 1.549397 | 0.03149251 | 0 | 0 | 0 | 0.2594173 | 0 | 1.347879 | 0 | 0 | 0 | 7.266279 | 0 | 5.536787e-09 | 0.3534468
|  |  |  | 13 | 180 | 10517 | 29 |  |  |  | 66425 | 0 | 4 |  |  | 1.544533e-06 | 4.55824e-09 | 0 | 0 | 0 | 8.44853e-06 | 0 | 4.349097e-10 | 0 | 0 | 2.622982 | -0.02962502 | 91.28987 | 0 | 0 | 0 | 0 | 8.710127 | 0 | 96.91764 | 0 | 0 | 3.082361 | 96.12347 | 99.18057 | 2.542132 | 0.05145115 | 0 | 0 | 0 | 0.559463 | 0 | 2.202109 | 0 | 0 | 0 | 15.67056 | 0 | 5.86297e-09 | 0.3781595
vazão C3H8 | 10 | mL/min |  | 14 | 195 | 10457 | 28 |  |  |  | 66481 | 0 | 3 |  |  | 1.572037e-06 | 4.55824e-09 | 0 | 0 | 0 | 8.451075e-06 | 0 | 4.349097e-10 | 0 | 0 | 0.8889866 | -0.05975215 | 91.28987 | 0 | 0 | 0 | 0 | 8.710127 | 0 | 96.91764 | 0 | 0 | 3.082361 | 96.74776 | 99.82472 | 0.8615848 | 0.01755119 | 0 | 0 | 0 | 0.1896144 | 0 | 0.7511908 | 0 | 0 | 0 | 5.3111 | 0 | 5.86297e-09 | 0.371568
| 0.6 | L/h |  | 15 | 210 | 10404 | 29 |  |  |  | 66432 | 0 | 5 |  |  | 1.563068e-06 | 4.40106e-09 | 0 | 0 | 0 | 8.4582e-06 | 0 | 3.261823e-10 | 0 | 0 | 1.45442 | -0.1441081 | 93.09994 | 0 | 0 | 0 | 0 | 6.900055 | 0 | 97.58908 | 0 | 0 | 2.410922 | 97.26754 | 99.67052 | 1.419355 | 0.02886876 | 0 | 0 | 0 | 0.2457502 | 0 | 1.235583 | 0 | 0 | 0 | 6.883464 | 0 | 5.379607e-09 | 0.3429892
| 0.02453688 | molC3H8/h |  | 16 | 225 | 10236 | 29 |  |  |  | 66379 | 0 | 3 |  |  | 1.555146e-06 | 4.55824e-09 | 0 | 0 | 0 | 8.451966e-06 | 0 | 5.436372e-10 | 0 | 0 | 1.953886 | -0.07029665 | 89.34437 | 0 | 0 | 0 | 0 | 10.65563 | 0 | 96.17651 | 0 | 0 | 3.823488 | 95.64613 | 99.44853 | 1.879179 | 0.03813616 | 0 | 0 | 0 | 0.5098353 | 0 | 1.632228 | 0 | 0 | 0 | 14.28049 | 0 | 6.189152e-09 | 0.3964013
vazão CO2 | 20 | mL/min |  | 17 | 240 | 10463 | 29 |  |  |  | 66499 | 0 | 3 |  |  | 1.530034e-06 | 4.55824e-09 | 0 | 0 | 0 | 8.445223e-06 | 0 | 3.261823e-10 | 0 | 0 | 3.537099 | 0.00954026 | 93.32199 | 0 | 0 | 0 | 0 | 6.678011 | 0 | 97.67028 | 0 | 0 | 2.329723 | 96.52293 | 98.82528 | 3.454694 | 0.06967036 | 0 | 0 | 0 | 0.5784235 | 0 | 2.981891 | 0 | 0 | 0 | 16.20164 | 0 | 5.536787e-09 | 0.3605687
| 1.2 | L/h |  | 18 | 255 | 10308 | 29 |  |  |  | 66421 | 0 | 3 |  |  | 1.563965e-06 | 4.55824e-09 | 0 | 0 | 0 | 8.46049e-06 | 0 | 3.261823e-10 | 0 | 0 | 1.397876 | -0.1712226 | 93.32199 | 0 | 0 | 0 | 0 | 6.678011 | 0 | 97.67028 | 0 | 0 | 2.329723 | 97.3888 | 99.71181 | 1.36531 | 0.02778102 | 0 | 0 | 0 | 0.2285954 | 0 | 1.189028 | 0 | 0 | 0 | 6.402959 | 0 | 5.536787e-09 | 0.3527736
| 0.04907376 | molCO2/h |  | 19 | 270 | 10483 | 30 |  |  |  | 66475 | 0 | 3 |  |  | 1.540796e-06 | 4.55824e-09 | 0 | 0 | 0 | 8.450566e-06 | 0 | 3.261823e-10 | 0 | 0 | 2.858579 | -0.05372673 | 93.32199 | 0 | 0 | 0 | 0 | 6.678011 | 0 | 97.67028 | 0 | 0 | 2.329723 | 96.80127 | 99.11027 | 2.791982 | 0.0564679 | 0 | 0 | 0 | 0.4674648 | 0 | 2.416826 | 0 | 0 | 0 | 13.09369 | 0 | 5.536787e-09 | 0.3580592
|  |  |  | 20 | 285 | 10346 | 30 |  |  |  | 66243 | 0 | 3 |  |  | 1.566954e-06 | 4.715421e-09 | 0 | 0 | 0 | 8.457436e-06 | 0 | 3.261823e-10 | 0 | 0 | 1.209399 | -0.13507 | 93.53019 | 0 | 0 | 0 | 0 | 6.469813 | 0 | 97.74618 | 0 | 0 | 2.253816 | 97.51176 | 99.76017 | 1.182141 | 0.02406561 | 0 | 0 | 0 | 0.1916077 | 0 | 1.030008 | 0 | 0 | 0 | 5.36693 | 0 | 5.693968e-09 | 0.3620624
mol total (loop) |  | 8.167996e-06 |  | 21 | 300 | 10454 | 30 |  |  |  | 66423 | 0 | 3 |  |  | 1.546476e-06 | 4.715421e-09 | 0 | 0 | 0 | 8.42792e-06 | 0 | 3.261823e-10 | 0 | 0 | 2.500471 | 0.2144048 | 93.53019 | 0 | 0 | 0 | 0 | 6.469813 | 0 | 97.74618 | 0 | 0 | 2.253816 | 96.83849 | 99.07138 | 2.444115 | 0.04941289 | 0 | 0 | 0 | 0.3961551 | 0 | 2.114872 | 0 | 0 | 0 | 11.0963 | 0 | 5.693968e-09 | 0.3668391
fração C3H8 (entrada) |  | 0.3333333
fração CO2 (entrada) |  | 0.6666667
mol C3H8 (loop) |  | 2.722665e-06
mol CO2 (loop) |  | 5.445331e-06
média de 5 h
1.960319e-06 | 1028 | [24 empty] | 2.310885 | [28 empty] | 1.653593
1.913751e-09 | 1009 | [53 empty] | 0.4364785
| 1036 |  | Tempo (h) | Distribuição de produtos (%) | [5 empty] | Conversão de C3H8 (%) | H2O (%) | SC3H8 (%) | Balanço de C (%) | Rendimento (%) | Produtividade (gC3H6/kgcat.h) | [39 empty] | 0.3705802
| 1024.333 |  |  | Propeno | Etano | Eteno | CH4 | CO | H2 | [45 empty] | 0.3631832
|  |  | 1 | 71.33225 | 0 | 0 | 0 | 6.766805 | 0 | 8.347993 | 18.77462 | 97.00502 | 98.39603 | 4.735862 | 4.05924 | [39 empty] | 0.3623202
|  |  | 2 | 88.15924 | 0 | 0 | 0 | 7.670413 | 0 | 2.769052 | 4.170349 | 97.19327 | 99.28399 | 2.491899 | 2.158557
|  |  | 3 | 91.7979 | 0 | 0 | 0 | 8.202098 | 0 | 2.491047 | 0 | 97.1058 | 99.43644 | 1.935462 | 1.678962
|  |  | 4 | 92.27207 | 0 | 0 | 0 | 7.727927 | 0 | 2.213043 | 0 | 97.27654 | 99.41403 | 2.029635 | 1.759682
|  |  | 5 | 93.46079 | 0 | 0 | 0 | 6.539212 | 0 | 1.397876 | 0 | 97.72088 | 99.31394 | 2.139413 | 1.723417
[8 empty] | 9 | 197 | 85
[8 empty] | 18 | 36 | 30
[8 empty] | 11 | 27 | 14
[8 empty] | 11 | 27 | 14
[8 empty] | 10 | 28 | 15
[8 empty] | 10 | 28 | 15
[8 empty] | 11 | 31 | 16
[8 empty] | 12 | 28 | 15
[8 empty] | 12 | 29 | 15
[8 empty] | 12 | 26 | 14
[8 empty] | 13 | 28 | 15
[8 empty] | 13 | 28 | 15
[8 empty] | 13 | 27 | 15
[8 empty] | 13 | 28 | 15
[8 empty] | 12 | 29 | 16
[8 empty] | 11 | 23 | 12
[8 empty] | 11 | 24 | 13
[8 empty] | 12 | 28 | 15
[8 empty] | 11 | 28 | 15
[8 empty] | 10 | 27 | 14
[8 empty] | 10 | 27 | 14

## Branco (5)
|  | tempo | 4.6 |  | 3.1 |  |  | 2.5 |  |  |  | nº de mols
Obs: |  | Injeções | Propano (FID) | Propeno (FID) | Etano (FID) | Eteno (FID) | CH4 (FID) | CO2 (TCD2) | CO (TDC2) | O2 (TCD2) | H2 (TCD3) | Injeções | Propano (FID) | Propeno (FID) | Etano (FID) | Eteno (FID) | CH4 (FID) | CO2 (TCD2) | CO (TDC2) | O2 (TCD2) | H2 (TCD3)
Feito usando o bypass a 30 ml/min e razão 2:1 (CO2:C3H8) |  | 1 | 10768 |  | 4 |  |  | 66445 |  |  |  | 1 | 1.609555e-06 |  | 5.91802e-10 |  |  | 8.45362e-06
|  | 2 | 10512 |  | 4 |  |  | 66341 |  |  |  | 2 | 1.571289e-06 |  | 5.91802e-10 |  |  | 8.440388e-06
|  | 3 | 10554 |  | 5 |  |  | 66370 |  |  |  | 3 | 1.577567e-06 |  | 7.397525e-10 |  |  | 8.444078e-06
|  | 4 | [9 empty] | 4 | 0 |  | 0 |  |  | 0
20 ml/min CO2 |  | 5 | [9 empty] | 5 | 0 |  | 0 |  |  | 0
10 ml/min C3H8 |  | 6 | [9 empty] | 6 | 0 |  | 0 |  |  | 0
|  | 7 | [9 empty] | 7 | 0 |  | 0 |  |  | 0
|  | MÉDIA | 10611.33 |  | 4.333333 |  |  | 66385.33 |  |  |  | MÉDIA | 1.586137e-06 |  | 6.411188e-10 |  |  | 8.446028e-06
Fatores de resposta | Detector | mol/u.a.
C3H8 | FID1 | 1.494758e-10
C3H6 | FID1 | 1.571807e-10
C2H6 | FID1 | 1.479505e-10
C2H4 | FID1 | 1.555768e-10
CH4 | FID1 | 1.479505e-10
CO2 | TCD2 | 1.272273e-10
CO | TCD2 | 1.087274e-10
O2 | TCD2 | 1.267908e-10
N2 | TCD2 | 1.112824e-10
H2 | TCD3 | 9.805636e-11