## Contagem UFC-mL
Avaliação do efeito antimicrobiano após tratamento com o sistema 25ALG:75GG sem morina (controle) e sistema 25ALG:75GG com morina (tratamento)
Ágar Wilkins (Bactérias Totais)
25ALG:75GG | Tratamento | Controle
Média | 5.79 | 7.83
Desvio padrão | 0.26 | 0.22
Ágar BHI 4,7 (Bactérias acidúricas)
25ALG:75GG | Tratamento | Controle
Média | 4.43 | 6.82
Desvio padrão | 0.3 | 0.33
Ágar MSBS (estreptococos do grupo mutans)
25ALG:75GG | Tratamento | Controle
Média | 4.97 | 6.54
Desvio padrão | 0.58 | 0.22
Breve descrição da obtenção dos dados
A atividade antimicrobiana do sistema foi determinada por meio da concentração microbiana após o tratamento do biofilme formado em blocos de esmalte bovino por 96 horas. Após 96 h, as dispersões foram analisadas quanto à carga microbiana em meio de cultura específico. Os resultados foram expressos em log (1+ UFC/mL). Grupo controle: sistema 25ALG:75GG sem morina; Grupo tratamento: sistema 25ALG:75GG com morina. n=13

## Polissacarídeos
Avaliação da concentração de polissacarídeos extracelulares insolúveis em água após tratamento com o sistema 25ALG:75GG sem morina (controle) e sistema 25ALG:75GG com morina (tratamento)
25ALG:75GG | Média | DP
Tratamento | 0.2888832 | 0.1632904
Controle | 0.9467107 | 0.2134991
Breve descrição da obtenção dos dados
A concentração de polissacarídeos extracelulares insolúveis em água foi determinado no biofilme pelo método fenol-sulfúrico de Dubois et al. (1956), após tratamento dos biofilmes, que foram cultivados por 96 horas em blocos de esmalte bovino. Grupo controle: sistema 25ALG:75GG sem morina; Grupo tratamento: sistema 25ALG:75GG com morina. n=13

## Dureza
Avaliação de perda de dureza superficial em blocos de esmalte após tratamento com o sistema 25ALG:75GG sem morina (controle) e sistema 25ALG:75GG com morina (tratamento)
25ALG:75GG | Média | DP
Tratamento | -38.33868 | 2.727873
Controle | -86.05125 | 1.549227
Breve descrição da obtenção dos dados
A perda de dureza superficial em blocos de esmalte bovino após tratamento dos biofilmes, que foram cultivados por 96 horas, foi avaliada por meio da dureza final menos a dureza inicial dos blocos. Grupo controle: sistema 25ALG:75GG sem morina; Grupo tratamento: sistema 25ALG:75GG com morina. n=12

## Ácido lático
Avaliação da acidogenicidade por meio da produção de ácido lático pelo biofilme após tratamento com o sistema 25ALG:75GG sem morina (controle) e sistema 25ALG:75GG com morina (tratamento)
| Média | DP
Tratamento | 2.388133 | 0.7395599
Controle | 12.4352 | 1.279296
Breve descrição da obtenção dos dados
A concentração de ácido lático foi determinada por meio do método enzimático, após o crescimento de biofilme em blocos de esmalte bovino por 96 horas. A absorbância foi aferida a 340 nm. Os valores foram expressos em mmol de lactato / L, de acordo com as leituras da curva padrão. Grupo controle: sistema 25ALG:75GG sem morina; Grupo tratamento: sistema 25ALG:75GG com morina. n=13

## pH
Avaliação da acidogenicidade por meio da leitura de pH do meio de cultura após tratamento com o sistema 25ALG:75GG sem morina (controle) e sistema 25ALG:75GG com morina (tratamento).
25ALG:75GG
Mc.Bain com 0.2% de sacarose |  |  | Mc.Bain sem sacarose
6 horas | média | dp | 24 horas | média | dp
Tratamento | 5.24 | 0.314572 | Tratamento | 5.631 | 0.452903
Controle | 4.088 | 0.4380715 | Controle | 5.259 | 0.3079484
30 horas |  |  | 48 horas
Tratamento | 5.451 | 0.3140931 | Tratamento | 5.816 | 0.3714297
Controle | 4.713 | 0.2934867 | Controle | 5.245 | 0.2577359
54 horas |  |  | 72 horas
Tratamento | 5.705 | 0.2096691 | Tratamento | 6.177 | 0.5112523
Controle | 4.644 | 0.2609896 | Controle | 5.429 | 0.3153992
78 horas |  |  | 96 horas
Tratamento | 5.283 | 0.5934841 | Tratamento | 6.532 | 0.3491832
Controle | 4.702 | 0.3632813 | Controle | 5.648 | 0.4128438
Breve descrição da obtenção dos dados
A acidogenicidade do sistema foi avaliada por meio da leitura do pH do meio de cultura a cada troca de meio de cultura (6, 24, 30 ,48, 54, 72, 78 e 96h) após tratamento com os sistemas. Os biofilmes foram cultivados em blocos de esmalte bovino por 96 horas. Os resultados foram expressos em valores de pH. Grupo controle: sistema 25ALG:75GG sem morina; Grupo tratamento: sistema 25ALG:75GG com morina.n=10