## Planejamento fatorial 1
Planejamento fatorial 24 com dois níveis
Experimento | Velocidade (m3/min) | Temperatura (oC) | Concentração (%)
Polímero
1 (10) | 1,0 (-) | 80oC (-) | 1 | Alginato de sódio
2 (3) | 1,8 (+) | 80oC (-) | 1 | Alginato de sódio
3 (4) | 1,0 (-) | 120oC (+) | 1 | Alginato de sódio
4 (14) | 1,8 (+) | 120oC (+) | 1 | Alginato de sódio
5 (1) | 1,0 (-) | 80oC (-) | 2 | Alginato de sódio
6 (9) | 1,8 (+) | 80oC (-) | 2 | Alginato de sódio
7 (13) | 1,0 (-) | 120oC (+) | 2 | Alginato de sódio
8 (8) | 1,8 (+) | 120oC (+) | 2 | Alginato de sódio
9 (11) | 1,0 (-) | 80oC (-) | 1 | Goma gelana
10 (12) | 1,8 (+) | 80oC (-) | 1 | Goma gelana
11 (7) | 1,0 (-) | 120oC (+) | 1 | Goma gelana
12 (6) | 1,8 (+) | 120oC (+) | 1 | Goma gelana
13 (15) | 1,0 (-) | 80oC (-) | 2 | Goma gelana
14 (2) | 1,8 (+) | 80oC (-) | 2 | Goma gelana
15 (5) | 1,0 (-) | 120oC (+) | 2 | Goma gelana
16 (16) | 1,8 (+) | 120oC (+) | 2 | Goma gelana
Experimento | Pó obtido (g) | Rendimento (%)
| Média | Média
1 (10) | 0.1886667 | 18.86667
2 (3) | 0.07 | 7
3 (4) | 0.3113333 | 31.13333
4 (14) | 0.1433333 | 14.33333
5 (1) | 0.351 | 17.55
6 (9) | 0.08 | 4
7 (13) | 0.62 | 31
8 (8) | 0.255 | 12.75
9 (11) | 0.2093333 | 20.93333
10 (12) | 0.07333333 | 7.333333
11 (7) | 0.3626667 | 36.26667
12 (6) | 0.1546667 | 15.46667
13 (15) | 0.3706667 | 18.53333
14 (2) | 0.218 | 10.9
15 (5) | 0.7763333 | 38.81667
16 (16) | 0.3266667 | 16.33333
Breve descrição da obtenção dos dados
Primeiro foi realizado um planejamento fatorial com dois níveis e 4 variáveis para determinar os melhores parâmetros para serem utilizados no Spray -dryer. Quatro variáveis analisadas: Velocidade do fluxo de ar, com níveis de 1,0 e 1,8 m3/min ; Temperatura, com níveis de 80 e 120 oC; Concentração dos polímeros utilizados, com níveis de 1 e 2 %; Tipo de polímero utilizado, sendo o alginato de sódio ou goma gelana. A resposta de interesse obtida foi o rendimento (n=3). Rendimento (%) = (peso do sólido final- pó obtido no spra - dryer/peso do sólido inicial) x 100.

## Planejamento fatotial 2
Planejamento fatorial
Para uma resposta mais precisa, mais 9 experimentos foram realizados com valores centrais
Três variáveis analisadas:
1. Velocidade do fluxo de ar, com níveis de 1,2; 1,4 e 1,6 m3/min
2. Temperatura, com níveis de 90; 100 e 110 oC
3. Concentração dos polímeros utilizados, com níveis de 1,25; 1,5 e 1,75 %
4. O polímero goma gelana foi utilizado em todos os testes
A resposta de interesse obtida foi o rendimento
Rendimento (%) = (peso do sólido final- pó obtido no spra - dryer/peso do sólido inicial) x 100
Os experimentos realizados e os resultados estão descritos na tabela
Experimento | Velocidade (m3/min) | Temperatura (oC) | Concentração (%) | Polímero | Peso do pó obtido (g) | Rendimento (%)
1 | 1,4 (0) | 100 (0) | 1.5 | Goma gelana | 0.497 | 33.13333
2 | 1,4 (0) | 100(0) | 1.5 | Goma gelana | 0.524 | 34.93333
3 | 1,4 (0) | 100(0) | 1.5 | Goma gelana | 0.477 | 31.8
4 | 1,2 (-0,5) | 100(0) | 1.5 | Goma gelana | 0.412 | 27.46667
5 | 1,6 (+0,5) | 100(0) | 1.5 | Goma gelana | 0.186 | 12.4
6 | 1,4 (0) | 90 (-0,5) | 1.5 | Goma gelana | 0.337 | 22.46667
7 | 1,4 (0) | 110 (+0,5) | 1.5 | Goma gelana | 0.588 | 39.2
8 | 1,4 (0) | 100 (0) | 1.25 | Goma gelana | 0.369 | 29.52
9 | 1,4 (0) | 100 (0) | 1.75 | Goma gelana | 0.563 | 32.17143

## EE %
Avaliação da eficiência de encapsulação (EE%) da morina nos sistemas desenvolvidos
Sistemas desenvolvidos | Média | DP
25:75 ALG:GG + morina | 61.202 | 3.098
50:50 ALG:GG + morina | 46.396 | 1.644
75:25 ALG:GG + morina | 66.891 | 1.556
ALG = alginato de sódio
GG = goma gelana
Breve descrição da obtenção dos dados
A eficiência de encapsulação foi determinada pela dispersão de 5 mg do pó obtido após secagem em 6 mL de tampão fosfato. Após solubilização foi feita a quantificação da morina. A eficiência de encapsulação foi determinada pela equação: morina quantificada/massa adicionada de morina x 100.

## Rendimento
Avaliação do rendimento (%) dos sistemas desenvolvidos
Sistemas desenvolvidos | Média | DP
25:75 ALG:GG + morina | 44.96 | 0.08485281
50:50 ALG:GG + morina | 43.52 | 0.04
75:25 ALG:GG + morina | 42.16 | 0.11
ALG = alginato de sódio
GG = goma gelana
Breve descrição da obtenção dos dados
O rendimento em % foi calculado pela pesagem dos sólidos iniciais (polímeros e morina adicionados à suspensão antes de iniciar o processo de secagem) e do pó obtido após o processo de secagem, obtido pela equação peso do sólido final/peso do sólido inicial x100.

## Liberação
Avaliação da liberação da morina (%) dos sistemas desenvolvidos
| 50:50 ALG:GG |  | 25:75 ALG:GG |  | 75:25 ALG:GG
Min | Média | DP | Média | DP | Média | DP
5 | 4.824558 | 0.2947188 | 9.203507 | 0.7768867 | 6.598371 | 0.1485131
15 | 7.259773 | 0.171448 | 14.63271 | 1.068929 | 9.293058 | 0.289321
30 | 11.82875 | 0.3413465 | 25.10037 | 2.258956 | 14.32977 | 0.1913206
45 | 16.29679 | 0.3139458 | 34.76085 | 2.52411 | 19.70577 | 1.153313
60 | 20.59239 | 0.620387 | 43.0205 | 2.523486 | 24.60688 | 1.688766
75 | 24.31575 | 1.558954 | 49.70869 | 2.765831 | 29.57443 | 2.496018
90 | 28.41691 | 0.5638409 | 54.51903 | 2.718123 | 34.77151 | 3.397603
105 | 32.57685 | 0.1518118 | 59.6875 | 3.219988 | 39.18818 | 3.91449
120 | 36.41959 | 0.8500703 | 64.04412 | 3.564118 | 43.48078 | 4.836527
150 | 42.49512 | 0.3280886 | 69.18967 | 3.609176 | 51.5897 | 7.073079
180 | 47.99543 | 0.7298806 | 73.10695 | 4.011498 | 59.20315 | 9.240809
210 | 54.45436 | 2.62568 | 76.06629 | 4.139613 | 65.81087 | 10.89533
240 | 59.61709 | 3.371179 | 77.56641 | 2.572096 | 72.80084 | 13.08432
300 | 67.81187 | 6.448994 | 81.25566 | 5.375841 | 82.40717 | 10.91354
360 | 73.89216 | 7.41115 | 82.14302 | 3.661503 | 88.30249 | 8.989597
420 | 80.27098 | 8.444149 | 83.21301 | 2.771679 | 95.43039 | 7.406066
480 | 85.44821 | 8.310447 | 86.87452 | 3.834058 | 99.86121 | 9.357624
1440 | 95.47813 | 1.439303 | 91.71652 | 5.020566 | 104.557 | 6.199725
1560 | 99.12722 | 2.985007 | 93.61779 | 2.983859 | 96.17466 | 2.990176
1680 | 98.86396 | 1.006361 | 95.90867 | 5.234498 | 98.02164 | 2.745869
1800 | 99.19983 | 2.115758 | 97.91534 | 6.496258 | 98.48282 | 3.816895
2880 | 97.76215 | 2.391372 | 96.07538 | 1.560146 | 99.05565 | 3.842489
infinito | 100 | 8.166039e-08 | 100 | 1.473711e-07 | 100 | 1.598777e-07
Breve descrição da obtenção dos dados
A liberação da morina dos sistemas foi realizada em dissolutor com agitação de 50 rpm temperatura de 37 °C. O teste foi realizado em 400 mL de tampão fosfato (0,2 M, pH 7,4) por 48 h. Alíquotas (2,5 mL) foram retiradas em um tempo predeterminado e a morina quantificada. Para cada sistema, os experimentos foram realizados em triplicata.