## Biomecânica-Torque Remoção
| Hidrofílico 15 dias |  |  |  | Hidrofílico 45 dias
n | Controle | Obeso | Alendronato | n | Controle | Obeso | Alendronato
1 | 6.3 | 7 | 10.3 | 1 | 19.7 | 0 | 37.2
2 | 9.3 | 1.4 | 5.3 | 2 | 19.7 | 17.7 | 32.1
3 | 10.2 | 13.7 | 10.2 | 3 | 0 | 29.9 | 37.7
4 | 4.9 | 17.5 | 7.8 | 4 | 30 | 10.6 | 26.9
5 | 10.7 | 10.8 | 17.5 | 5 | 17.4 | 8.6 | 32.6
6 | 9 | 10 | 16.3 | 6 | 22.4 | 16.5 | 0
7 | 10 | 2.5 | 11.7 | 7 | 1 | 11.5 | 27.8
8 | 10.3 | 7.5 | 11 | 8 | 16.1 | 25.8 | 27.8
9 | 5.7 | 6 | 6.3 | 9 | 29.9 | 13 | 0
10 | 4 | 7.5 | 11.1 | 10 | 31.5 | 16 | 30.3
11 | 10 | 11.9 | 4.9 | 11 | 23.9 | 23.4 | 24.6
12 | 7.6 | 5.5 | 7.5 | 12 | 10.8 | 16.5 | 15
13 |  | 0 | 13.3 | 13 |  | 28.2 | 23.6
|  |  |  | 14 |  |  | 34.3
média | 8.166667 | 8.441667 | 10.24615 | média | 22.14 | 18.14167 | 29.15833
| Hidrofóbico 15 dias |  |  |  | Hidrofóbico 45 dias
n | Controle | Obeso | Alendronato | n | Controle | Obeso | Alendronato
1 | 4.8 | 11.4 | 5 | 1 | 20.8 | 17.4 | 43.3
2 | 9.8 | 12.1 | 9 | 2 | 22 | 21.7 | 8
3 | 5.1 | 15.8 | 13.4 | 3 | 6.8 | 26.8 | 26
4 | 2.4 | 13.1 | 12.5 | 4 | 21.5 | 11.7 | 31.7
5 | 3.2 | 0 | 15.5 | 5 | 15.8 | 13.9 | 24.3
6 | 2.2 | 8 | 8.7 | 6 | 5.7 | 8 | 21.1
7 | 1.8 | 10.7 | 14.4 | 7 | 22.5 | 16.2 | 34.6
8 | 1.6 | 7.4 | 10.9 | 8 | 24.4 | 24.1 | 35
9 | 1.4 | 6.6 | 10.3 | 9 | 20 | 17 | 10.7
10 |  | 9 | 15.1 | 10 | 1.2 | 15.2 | 38.9
11 |  | 11.2 | 15.3 | 11 | 16.1 | 31.9 | 0
12 |  | 10 | 10.3 | 12 | 8.1 | 2.2 | 20.6
|  |  |  | 13 |  | 8.7 | 0
|  |  |  | 14 |  |  | 36.8
média | 3.588889 | 10.48182 | 11.7 | média | 15.40833 | 16.52308 | 27.58333
unidades em N/cm

## uCT-BVTV
| Grupo Controle - Hidrofílico 15 Dias | BV - ROI MAIOR | BV - ROI MENOR | bv Maior - bv Menor | Resultado Final |  |  | Grupo Controle - Hidrofílico 45 Dias | BV - ROI MAIOR | BV - ROI MENOR | bv Maior - bv Menor | Resultado Final |  | Grupo Controle - Hidrofóbico 15 Dias | BV - ROI MAIOR | BV - ROI MENOR | bv Maior - bv Menor | Resultado Final |  | Grupo Controle - Hidrofóbico 45 Dias | BV - ROI MAIOR | BV - ROI MENOR | bv Maior - bv Menor | Resultado Final
1 | R7D | 1357117.5 | 250636.6 | 1106480.9 | 81.53169 |  | 1 | R1D | 1329614.525 | 222620.7 | 1106993.8 | 83.25675 | 1 | R1 | 1045982.6 | 291984.7875 | 753997.9 | 72.08512 | 1 | R1D | 1295696.7 | 264897.3 | 1030799.325 | 79.55561
2 | R7E | 1555676.8 | 271378.9 | 1284297.9 | 82.55558 |  | 2 | R1E | 1155042.7 | 165558.125 | 989484.6 | 85.66649 | 2 | R2 | 1503217.4 | 275267.5 | 1227949.9 | 81.68811 | 2 | R2 | 1428975.1 | 274572.6 | 1154402.6 | 80.78535
3 | R8D | 1147377.5 | 269644.9 | 877732.7 | 76.49903 |  | 3 | R2E | 1397460.7 | 235542.875 | 1161917.9 | 83.14494 | 3 | R3 | 1366013.7 | 278456.6 | 1087557.125 | 79.61539 | 3 | R2+ | 1188961.875 | 162459.2 | 1026502.7 | 86.33605
4 | R8E | 923253.2 | 249235 | 674018.1625 | 73.0047 |  | 4 | R3 | 1106435.9 | 177412.2375 | 929023.65 | 83.96543 | 4 | R4 | 1266725.6 | 279247.8 | 987477.9 | 77.95515 | 4 | R3 | 1361951.3 | 285342.1 | 1076609.3 | 79.04903
5 | R9D | 1521449.3 | 227890.025 | 1293559.3 | 85.02152 |  | 5 | R5 | 1314396.4 | 244645.5125 | 1069750.9 | 81.38723 | 5 | R5 | 1375573.5 | 281671.7 | 1093901.8 | 79.52333 | 5 | R4 | 989544.3 | 121452.6 | 868091.6875 | 87.72641
6 | R9E | 1512238.1 | 263371.8 | 1248866.3 | 82.58397 |  | 6 | R7D | 1140225.225 | 285534.3 | 854691 | 74.95808 | 6 | R6 | 1216811.825 | 285973.175 | 930838.65 | 76.49816 | 6 | R5 | 1352894.05 | 274529.3 | 1078364.8 | 79.708
7 | R10D | 1238699.0 | 247002.3 | 991696.7 | 80.05954 |  | 7 | R9D | 1409268.9 | 284875 | 1124393.9 | 79.78562 | 7 | R7 | 1399274.1 | 286789.9 | 1112484.2 | 79.50438 | 7 | R6 | 1468104.675 | 259711.3 | 1208393.3 | 82.30975
8 | R10E | 1076492.2 | 273786 | 802706.2 | 74.56684 |  | 8 | R9E | 1366918.8 | 280515.925 | 1086402.9 | 79.47823 | 8 | R8 | 1199911.5 | 286703.4 | 913208 | 76.10628 | 8 | R7 | 760176.3 | 190024.0875 | 570152.3 | 75.00263
[13 empty] | 9 | R9 | 1605905.7 | 274822.1 | 1331083.5 | 82.88678 | 9 | R9 | 1410534.6 | 258645.4 | 1151889.2 | 81.66331
[19 empty] | 10 | R10 | 1362698.7 | 213380.3 | 1149318.4 | 84.34134
[19 empty] | 11 | R11 | 1574706.7 | 230265.5 | 1344441.2 | 85.37725
[19 empty] | 12 | R12 | 1127272.1 | 253374.9 | 873897.1375 | 77.52318
[5 empty] | 79.47786 | [6 empty] | 81.45535 | [5 empty] | 78.42919 | [5 empty] | 81.61483
| Grupo Obeso - Hidrofílico 15 Dias | BV - ROI MAIOR | BV - ROI MENOR | bv Maior - bv Menor | Resultado Final |  |  | Grupo Obeso - Hidrofílico 45 Dias | BV - ROI MAIOR | BV - ROI MENOR | bv Maior - bv Menor | Resultado Final |  | Grupo Obeso - Hidrofóbico 15 Dias | BV - ROI MAIOR | BV - ROI MENOR | bv Maior - bv Menor | Resultado Final |  | Grupo Obeso - Hidrofóbico 45 Dias | BV - ROI MAIOR | BV - ROI MENOR | bv Maior - bv Menor | Resultado Final
1 | R7D | 1035394.0 | 279202.675 | 756191.3375 | 73.03416 |  | 1 | R2E | 1060035.1 | 276408.8 | 783626.3 | 73.92457 | 1 | R7D | 1401037.7 | 288059.4 | 1112978.3 | 79.43957 | 1 | R1D | 953172.1125 | 230226.8 | 722945.3 | 75.84625
2 | R7E | 1303649.8 | 283043.4 | 1020606.4 | 78.28839 |  | 2 | R4D | 890578.1 | 188608.4 | 701969.6375 | 78.8218 | 2 | R7E | 1329202.6 | 291362.7 | 1037839.8 | 78.07988 | 2 | R1E | 1425591.8 | 252178.2 | 1173413.7 | 82.31063
3 | R8D | 1304204.1 | 286595.3 | 1017608.8 | 78.02527 |  | 3 | R4E | 1151776.9 | 278427.3 | 873349.6 | 75.82628 | 3 | R8D | 1326741.4 | 284823.0625 | 1041918.3 | 78.53213 | 3 | R2D | 1349632.425 | 278496.3 | 1071136.1 | 79.36503
4 | R8E | 1607245.1 | 276772.9 | 1330472.2 | 82.77967 |  | 4 | R6D | 1318696.5 | 277022.9 | 1041673.6 | 78.99267 | 4 | R8E | 1138653.8 | 274353 | 864300.8 | 75.90549 | 4 | R2E | 1282537.3 | 198991.1 | 1083546.175 | 84.48457
5 | R9 | 1287089.6 | 267879.6 | 1019210.0 | 79.18719 |  | 5 | R7D | 1419919.4 | 261711.9 | 1158207.4 | 81.56853 | 5 | R9D | 837826.9125 | 274872.0875 | 562954.825 | 67.19226 | 5 | R3D | 1376876.7 | 215818.5 | 1161058.2 | 84.3255
6 | R10D | 1219152.0 | 279099.4 | 940052.6 | 77.10708 |  | 6 | R7E | 1011945.3 | 101617.7 | 910327.6 | 89.95818 | 6 | R9E | 1255891.7 | 265296.2 | 990595.5 | 78.87587 | 6 | R3E | 1129592.0 | 181577.4 | 948014.6875 | 83.9254
7 | R10E | 1503809.9 | 253762.1 | 1250047.8 | 83.12538 |  | 7 | R8D | 1333137.6 | 270234.8875 | 1062902.7 | 79.72941 | 7 | R10D | 1126955.3 | 283792.3 | 843163.0625 | 74.81779 | 7 | R4E | 1004883.4 | 267309.9 | 737573.5625 | 73.39892
[7 empty] | 8 | R8E | 1261835.2 | 242166.1625 | 1019669.1 | 80.80842 | 8 | R10E | 1243858.8 | 278145.6625 | 965713.1 | 77.63848 | 8 | R5E | 1023098.825 | 262563.1 | 760535.7 | 74.33649
[7 empty] | 9 | R9D | 853579.6375 | 215134.5 | 638445.1 | 74.7962 | [6 empty] | 9 | R6E | 1320793.6 | 274976.6 | 1045817.0 | 79.18096
[5 empty] | 78.79245 | [6 empty] | 79.38067 | [5 empty] | 76.31019 | [5 empty] | 79.68597
| Grupo Alendronato - Hidrofílico 15 Dias | BV - ROI MAIOR | BV - ROI MENOR | bv Maior - bv Menor | Resultado Final |  |  | Grupo Alendronato - Hidrofílico 45 Dias | BV - ROI MAIOR | BV - ROI MENOR | bv Maior - bv Menor | Resultado Final |  | Grupo Alendronato - Hidrofóbico 15 Dias | BV - ROI MAIOR | BV - ROI MENOR | bv Maior - bv Menor | Resultado Final |  | Grupo Alendronato - Hidrofóbico 45 Dias | BV - ROI MAIOR | BV - ROI MENOR | bv Maior - bv Menor | Resultado Final
1 | R7E | 1811617.89 | 286067.5 | 1525550.39 | 84.20928 |  | 1 | R1D | 1730714.62 | 230421.3 | 1500293.32 | 86.68635 | 1 | R1 | 1839816.91 | 323233.46 | 1516583.45 | 82.43122 | 1 | R1 | 1357081.67 | 289638.49 | 1067443.18 | 78.65725
2 | R8D | 1637512.38 | 266206.91 | 1371305.47 | 83.74321 |  | 2 | R1E | 1778007.45 | 316813.22 | 1461194.23 | 82.18156 | 2 | R2 | 1814249.09 | 314690.5 | 1499558.59 | 82.6545 | 2 | R2 | 1911014.87 | 292727.9 | 1618286.97 | 84.68207
3 | R8E | 1589830.5 | 282340.99 | 1307489.51 | 82.24081 |  | 3 | R3D | 1945669.56 | 303839.96 | 1641829.6 | 84.38378 | 3 | R3 | 1834750.7 | 318806.8 | 1515943.9 | 82.62397 | 3 | R3 | 1921134.06 | 302116.17 | 1619017.89 | 84.27407
4 | R9D | 1569978.47 | 265584.43 | 1304394.04 | 83.08356 |  | 4 | R3E | 1811028.16 | 295855.58 | 1515172.58 | 83.66367 | 4 | R4 | 1673224.65 | 313815.53 | 1359409.12 | 81.24487 | 4 | R5 | 1845661.8 | 319700.35 | 1525961.45 | 82.67828
5 | R9E | 1464823.61 | 245568.23 | 1219255.38 | 83.23565 |  | 5 | R4D | 1832195.54 | 258038.27 | 1574157.27 | 85.91644 | 5 | R5 | 1754055.07 | 308877.47 | 1445177.6 | 82.39066 | 5 | R6D | 1880750.39 | 301146.57 | 1579603.82 | 83.98796
6 | R10D | 1620367.29 | 267925.06 | 1352442.23 | 83.46516 |  | 6 | R4E | 1942763.76 | 335018.55 | 1607745.21 | 82.75557 | 6 | R6 | 1076282.28 | 271754.21 | 804528.07 | 74.75066 | 6 | R6E | 1449444.32 | 297745.33 | 1151698.99 | 79.45797
7 | R10E | 1474107.11 | 271981.5 | 1202125.61 | 81.54941 |  | 7 | R5D | 1744332.44 | 320764.82 | 1423567.62 | 81.61103 | 7 | R7 | 1700738.74 | 313517.43 | 1387221.31 | 81.56581 | 7 | R7 | 1861794.51 | 293728.45 | 1568066.06 | 84.22337
8 | R11D | 1644392.67 | 299277.1 | 1345115.57 | 81.80014 |  | 8 | R5E | 1786095.94 | 263304.01 | 1522791.93 | 85.25813 | 8 | R8 | 1757493.34 | 299188.52 | 1458304.82 | 82.97641 | 8 | R8 | 1904299 | 305163.32 | 1599135.68 | 83.97503
9 | R11E | 1416863.59 | 253101.55 | 1163762.04 | 82.13649 |  | 9 | R6 | 1806208.8 | 300342.18 | 1505866.62 | 83.37168 | 9 | R9 | 1671580.9 | 319137.6 | 1352443.3 | 80.90804 | 9 | R9 | 1728185.87 | 292110.97 | 1436074.9 | 83.09725
[7 empty] | 10 | R7 | 1891114.21 | 320186.85 | 1570927.36 | 83.06888 | 10 | R10 | 1858154.9 | 323467.51 | 1534687.39 | 82.59201 | 10 | R11 | 1910071.77 | 310807 | 1599264.77 | 83.72799
[13 empty] | 11 | R11 | 1699182.2 | 318689.88 | 1380492.32 | 81.24451
[13 empty] | 12 | R12 | 1615288.81 | 294867.15 | 1320421.66 | 81.74524
[5 empty] | 82.8293 | [6 empty] | 83.88971 | [5 empty] | 81.42732 | [5 empty] | 82.87612
unidades em %

## EXAKT
Grupos
| 15 Dias - Hidrofóbicos | BIC | BAFO | 15 Dias - Hidrofílicos | BIC | BAFO | 45 dias - Hidrofóbicos | BIC | BAFO | 45 dias - Hidrofílicos | BIC | BAFO
| Controle |  |  | Controle |  |  | Controle |  |  | Controle
| R1CL15 | 69.36 | 47.01 | R7CH15/D | 20.69 | 29.86 | R1CL45 | 25.4 | 40.6 | R1CH45/D | 88.03 | 38.91
| R2CL15-2 | 45.36 | 17.76 | R7CH15/E | 17.77 | 36.44 | R2CL45 | 31.48 | 18.28 | R1CH45/E | 56.9 | 47.06
| R3CL15 | 83.21 | 33.61 | R8CH15/D | 48.76 | 36.09 | R3CL45 | 70.53 | 67.09 | R2CH45/E | 76.1 | 35.9
| R4CL15 | 37.87 | 26.98 | R8CH15/E | 35.5 | 25.38 | R4CL45 | 56.85 | 30.03 | R3CH45 | 51.75 | 33.72
| R5CL15 | 51.28 | 26.46 | R9CH15/D | 46.3 | 33.6 | R5CL45 | 28.6 | 115.72 | R6CH45 | 18.65 | 14.63
| R6CL15 | 31.94 | 29.58 | R9CH15/E | 49.54 | 29.26 | R6CL45 | 58.71 | 47.55 | R7CH45/D | 30.09 | 31.08
| R7CL15 | 44.83 | 33.77 | R10CH15/D | 37.31 | 33.27 | R9CL45 | 80.92 | 52.96 | R9CH45/D | 47.89 | 30.91
| R8CL15 | 36.15 | 42.48 | R10CH15/E | 25.74 | 25.22 | R10CL45 | 46.19 | 40.68 | R9CH45/E | 52.95 | 21.89
| R9CL15 | 37.97 | 34.28 |  |  |  | R11CL45 | 69 | 33.16
[7 empty] | R12CL45 | 41.94 | 28.77
[7 empty] | R7CL45-1 | 62.66 | 33.87
| 15 Dias - Hidrofóbicos | BIC | BAFO | 15 Dias - Hidrofílicos | BIC | BAFO | 45 dias - Hidrofóbicos | BIC | BAFO | 45 dias - Hidrofílicos | BIC | BAFO
| Obeso |  |  | Obeso |  |  | Obeso |  |  | Obeso
| R7OL15/D | 59.39 | 57.09 | R7OH15/D | 27.58 | 40.16 | R1OL45/D | 69.48 | 84.51 | R2OH45/E | 31.33 | 63.16
| R7OL15/D | 71.35 | 60.23 | R7OH15/E | 45.78 | 43.77 | R1OL45/E | 29.03 | 39.41 | R4OH45/D | 45.05 | 57.65
| R8OL15/D | 55.72 | 42.24 | R8OH15/D | 12.27 | 9.8 | R2OL45/D | 39.26 | 36.48 | R4OH45/E | 30.16 | 32.07
| R8OL15/E | 36.36 | 23.69 | R8OH15/E | 54.68 | 54.98 | R2OL45/E | 74.54 | 68.09 | R6OH45/D | 38.82 | 27.53
| R9OL15/D | 52.52 | 39.49 | R9OH15 | 40.54 | 28.12 | R3OL45/D | 47.66 | 45.7 | R7OH45/D | 24.74 | 19.26
| R9OL15/E | 33.9 | 64.9 | R10OH15/D | 21.57 | 29.63 | R3OL45/E | 39.54 | 41.81 | R7OH45/E | 61.59 | 58.53
| R10OL15/D | 42.56 | 31.98 | R10OH15/E | 53.19 | 44.56 | R4OL45/D | 59.77 | 55.41 | R8OH45/D | 38.31 | 51.87
| R10OL15/E | 48.58 | 33.66 |  |  |  | R5OL45/E | 55.26 | 33.39 | R8OH45/E | 39.44 | 35.11
[7 empty] | R6OL45/E | 32.84 | 30.25 | R9OH45/D | 53.98 | 61.66
| 15 Dias - Hidrofóbicos | BIC | BAFO | 15 Dias - Hidrofílicos | BIC | BAFO | 45 dias - Hidrofóbicos | BIC | BAFO | 45 dias - Hidrofílicos | BIC | BAFO
| Alendronato |  |  | Alendronato |  |  | Alendronato |  |  | Alendronato
| R1AL15 | 34.73 | 48.49 | R7AH15 | 52.44 | 66.88 | R1AL45 | 54.25 | 58.95 | R1AH45/D | 25.29 | 40.67
| R2AL15 | - | - | R8AH15/D | 85.34 | 53.36 | R2AL45 | 86.4 | 63.15 | R1AH45/E | 57.2 | 47.26
| R3AL15 | 45.77 | 47.26 | R8AH15/E | 54.02 | 45.52 | R3AL45 | 68.98 | 68.35 | R3AH45/D | 85.56 | 59.79
| R4AL15 | 48.25 | 39.51 | R9AH15/D | 44.92 | 40.97 | R5OL45 | 76.47 | 43.66 | R3AH45/E | 48.17 | 46.7
| R5AL15 | 48.57 | 50.35 | R9AH15/E | 47.65 | 41.51 | R6AL45/D | 70.07 | - | R4AH45/D | 70.77 | 60.04
| R6AL15 | 63.67 | 42.37 | R10AH15/D | 84.21 | 51.67 | R6AL45/E | 92.75 | 86.11 | R4AH45/E | 70.84 | 44.46
| R7AL15 | 80.95 | 51.13 | R10AH15/E | 35.13 | 30.6 | R7AL45 | 80.06 | 53.44 | R5AH45/D | 92.74 | 86.64
| R8AL15 | 50.61 | 38.89 | R11AH15/D | 47.52 | 32.9 | R8AL45 | 69.7 | 47.87 | R5AH45/E | 60.93 | 55.5
| R9AL15 | 54.71 | 39.99 | R11AH15/E | 48.45 | 44.02 | R9AL45 | 83.73 | 57.46 | R6AH45 | 50.98 | 36.68
| R10AL15 | 54.13 | 45.03 |  |  |  | R11AL45 | 64.59 | 51.46 | R7AH45 | 48.04 | 50.5
| R11AL15 | 56.8 | 56.1
| R12AL15 | 64.21 | 44.49
Vermelho = processamento com alguma observação
Unidades em %

## Nanoindentação
Group | Code | Sample Name | Er (GPa) | Eb (GPa) | H (GPa) | Group | Er Mean | Er SD | Eb Mean | Eb SD | Eb - % Mean - SD | Group | Code | Sample Name | Er (GPa) | Eb (GPa) | H (GPa) | Group | Er Mean | Er SD | Eb Mean | Eb SD | Eb - % Mean - SD
CH 15 | 1 | R7ECH15 | 18,83 | 17,42 | 0,86 | CH 15 | 18,87 | 1,45 | 17,46 | 1,36 | 7,77% | CH 15 | 1 | R7ECH15 | 18,83 | 17,42 | 0,86 | CH 15 | 18,87 | 1,45 | 17,46 | 1,36 | 7,77%
| 2 | R8ECH15 | 19,10 | 17,68 | 1,02 | CH 45 | 21,43 | 3,57 | 19,88 | 3,37 | 16,95% |  | 2 | R8ECH15 | 19,10 | 17,68 | 1,02 | CH 45 | 21,43 | 3,57 | 19,88 | 3,37 | 16,95%
| 3 | R10DCH15 | 16,47 | 15,21 | 0,95 | CL 15 | 20,30 | 4,19 | 17,83 | 2,89 | 16,20% |  | 3 | R10DCH15 | 16,47 | 15,21 | 0,95 | CL 15 | 20,30 | 4,19 | 17,83 | 2,89 | 16,20%
| 4 | R7DCH15 | 19,69 | 18,23 | 1,06 | CL 45 | 19,13 | 1,70 | 17,71 | 1,60 | 9,04% |  | 4 | R7DCH15 | 19,69 | 18,23 | 1,06 | CL 45 | 19,13 | 1,70 | 17,71 | 1,60 | 9,04%
| 5 | R9ECH15 | 20,24 | 18,75 | 1,08 | AH 15 | 19,03 | 2,21 | 17,61 | 2,08 | 11,82% |  | 5 | R9ECH15 | 20,24 | 18,75 | 1,08 | OH 15 | 18,40 | 2,66 | 17,03 | 2,51 | 14,73%
CL15 | 6 | R1CL15 | 16,32 | 15,07 | 0,76 | AH 45 | 20,73 | 2,71 | 19,22 | 2,56 | 13,34% | CL15 | 6 | R1CL15 | 16,32 | 15,07 | 0,76 | OH 45 | 18,57 | 0,70 | 17,18 | 0,65 | 3,81%
| 7 | R6CL15 | 18,15 | 16,78 | 0,94 | AL 15 | 18,71 | 8,46 | 17,31 | 1,75 | 10,10% |  | 7 | R6CL15 | 18,15 | 16,78 | 0,94 | OL 15 | 19,16 | 8,75 | 17,74 | 2,38 | 13,44%
| 8 | R9CL15 | 24,08 | 22,38 | 1,2 | AL 45 | 18,84 | 3,15 | 17,44 | 2,97 | 17,02% |  | 8 | R9CL15 | 24,08 | 22,38 | 1,2 | OL 45 | 16,60 | 1,54 | 15,33 | 1,44 | 9,39%
| 9 | R7CL15 | 17,42 | 16,1 | 0,78 | [7 empty] | 9 | R7CL15 | 17,42 | 16,1 | 0,78
| 10 | R8CL15 | 25,51 | 18,81 | 1,11 | [7 empty] | 10 | R8CL15 | 25,51 | 18,81 | 1,11
CH45 | 11 | R1DCH45 | 18,81 | 17,4 | 0,95 | [6 empty] | CH45 | 11 | R1DCH45 | 18,81 | 17,4 | 0,95
| 12 | R9ECH45 | 25,90 | 24,11 | 1,05 | [7 empty] | 12 | R9ECH45 | 25,90 | 24,11 | 1,05
| 13 | R9DCH45 | 24,15 | 22,45 | 1,13 | [7 empty] | 13 | R9DCH45 | 24,15 | 22,45 | 1,13
| 14 | R1ECH45 | 20,90 | 19,37 | 0,99 | [7 empty] | 14 | R1ECH45 | 20,90 | 19,37 | 0,99
| 15 | R2ECH45 | 17,39 | 16,07 | 0,94 | [7 empty] | 15 | R2ECH45 | 17,39 | 16,07 | 0,94
CL45 | 16 | R3CL45 | 20,09 | 18,61 | 0,89 | [6 empty] | CL45 | 16 | R3CL45 | 20,09 | 18,61 | 0,89
| 17 | R4CL45 | 17,62 | 16,28 | 0,82 | [7 empty] | 17 | R4CL45 | 17,62 | 16,28 | 0,82
| 18 | R12CL45 | 20,88 | 19,35 | 0,96 | [7 empty] | 18 | R12CL45 | 20,88 | 19,35 | 0,96
| 19 | R5CL45 | 20,06 | 18,58 | 0,79 | [7 empty] | 19 | R5CL45 | 20,06 | 18,58 | 0,79
| 20 | R6CL45 | 17,02 | 15,72 | 0,96 | [7 empty] | 20 | R6CL45 | 17,02 | 15,72 | 0,96
AH 15 | 21 | R7AH15 | 17,34 | 16,02 | 0,75 | [6 empty] | OH 15 | 21 | R7DOH15 | 17,12 | 15,82 | 0,84
| 22 | R10EAH15 | 17,64 | 16,3 | 0,88 | [7 empty] | 22 | R8DOH15 | 17,16 | 15,85 | 0,86
| 23 | R11DAH15 | 18,85 | 17,44 | 0,91 | [7 empty] | 23 | R9OH15 | 15,85 | 14,63 | 0,75
| 24 | R11EAH15 | 22,82 | 21,19 | 1,09 | [7 empty] | 24 | R10DOH15 | 22,64 | 21,02 | 1,16
| 25 | R8EAH15 | 18,50 | 17,11 | 0,91 | [7 empty] | 25 | R10EOH15 | 19,24 | 17,81 | 1,04
AL 15 | 26 | R2AL15 | 17,89 | 16,54 | 0,91 | [6 empty] | OL 15 | 26 | R7EOL15 | 20,23 | 18,74 | 1,07
| 27 | R9AL15 | 20,60 | 19,09 | 1,12 | [7 empty] | 27 | R9DOL15 | 17,76 | 16,42 | 0,95
| 28 | R11AL15 | 20,53 | 19,02 | 0,93 | [7 empty] | 28 | R10EOL15 | 15,69 | 14,48 | 0,76
| 29 | R8AL15 | 18,29 | 16,91 | 0,9 | [7 empty] | 29 | R8DOL15 | 19,76 | 18,3 | 0,91
| 30 | R12AL15 | 16,24 | 14,99 | 0,83 | [7 empty] | 30 | R8EOL15 | 22,36 | 20,75 | 1,22
AH45 | 31 | R1DAH45 | 18,99 | 17,57 | 0,97 | [6 empty] | OH45 | 31 | R7DOH45 | 18,11 | 16,74 | 0,89
| 32 | R3DAH45 | 18,57 | 17,18 | 0,89 | [7 empty] | 32 | R8DOH45 | 19,35 | 17,91 | 0,95
| 33 | R7AH45 | 19,68 | 18,22 | 1,04 | [7 empty] | 33 | R8EOH45 | 17,90 | 16,55 | 0,83
| 34 | R1EAH45 | 21,18 | 19,64 | 1 | [7 empty] | 34 | R4DOH45 | 19,30 | 17,86 | 0,83
| 35 | R3EAH45 | 25,24 | 23,49 | 1,14 | [7 empty] | 35 | R9DOH45 | 18,19 | 16,82 | 1,05
AL 45 | 36 | R1AL45 | 18,62 | 17,22 | 1,15 | [6 empty] | OL 45 | 36 | R1DOL45 | 15,98 | 14,75 | 0,81
| 37 | R3AL45 | 15,00 | 13,83 | 0,91 | [7 empty] | 37 | R1EOL45 | 18,39 | 17,01 | 0,91
| 38 | R7AL45 | 23,73 | 22,05 | 1 | [7 empty] | 38 | R2EOL45 | 15,37 | 14,18 | 0,86
| 39 | R6EAL45 | 17,85 | 16,5 | 1,24 | [7 empty] | 39 | R2DOL45 | 15,16 | 13,98 | 0,94
| 40 | R11AL45 | 19,02 | 17,6 | 0,88 | [7 empty] | 40 | R4EOL45 | 18,11 | 16,74 | 1,01